## Форма (hidden)
Номер ЗЭПБ (001-2023-009/ххх) | 1876
Наименование организации проводившей контроль | ООО «ОРГЭНЕРГОНЕФТЬ»
Дата проведения контроля | 2023-04-17
Номер трубопровода / Рег. № | 32
Наименование трубопровода | Циркулирующий тяжелый бензин с выкида 401-N06А/В на ГФУ (до ЗКЛ на эстакаде секции FCC) ЛИНИИ 2011, 2012
Технологическая установка (участок) | цех №4, установка каталитического крекинга FCC
Предприятие-владелец | АО «КНПЗ»
Наличие антикоррозинного покрытия | +
Наличие теплоизоляционного покрытия | +
Наличие арматуры | +
Для вставки в УЗТ
Примечание: Расположение зон контроля толщин стенок элементов трубопровода приведено на схеме контроля.
Вывод: Значения фактической толщины стенок превышают отбраковочные значения.
Данные о приборах:
Наименование прибора |  | Заводской № |  | Срок действия свидетельства о поверке
Толщиномер ультразвуковой А 1208 |  | 4162669
Контроль выполнил(и):
Квалификация исполнителя |  | № квалификационного удостоверения исполнителя / срок действия | Подпись исполнителя |  | Ф.И.О. исполнителя
Специалист НК II уровня квалификации |  |  |  |  | Плешаков А.В.
Генеральный директор |  |  |  |  | Волгин Д.С.
Для вставки в ММПМ
Примечание: Расположение зон капиллярного контроля приведено на схеме контроля.
Расположение зон капиллярного контроля приведено на схеме контроля.
Выводы
Дефектов в зонах контроля не обнаружено.
Данные о приборах:
Наименование прибора | [5 empty] | Заводской номер прибора |  | Срок действия свидетельства о поверке
Прибор магнитометрический для определения концентрации напряжений «ИКН» (мод. ИКН-1М-4) | [5 empty] | М-4-277 |  | до 14.07.2023
Контроль выполнил(и):
Уровень квалификации исполнителя |  |  | № квалификационного удостоверения исполнителя / срок действия |  |  |  | Подпись | Ф.И.О. исполнителя
Специалист НК II уровня квалификации |  |  | уд. №0048-4264 до 08.2025 |  |  |  |  | Клюшников А.Ю.

## ВИК
визуально-измерительного контроля трубопровода
Наименование организации проводившей контроль |  |  | Дата проведения контроля
Предприятие владелец
Технологическая установка (участок)
Номер трубопровода
Наименование трубопровода
Сведения о проведении контроля:
Визуально-измерительный контроль проводился в соответствии с Федеральные нормы и правила в области промышленной безопасности «Правила безопасной эксплуатации технологических трубопроводов», ГОСТ Р ИСО 17637-2014, ГОСТ 16037-80, ГОСТ 32569-2013 «Трубопроводы технологические стальные. Требования к устройству и эксплуатации на взрывопожароопасных и химически опасных производствах».
При визуально-измерительном контроле наружной поверхности выявлено:
Наружный осмотр, внутренний осмотр в доступных местах |  | поверхностных дефектов в виде деформации (гофры, вмятины, вздутия), трещин, отслоений, коррозионных повреждений на поверхности основного металла трубопровода не выявлено
Состояние основного металла конструктивных элементов трубопровода |  | удовлетворительное
Состояние сварных соединений |  | на поверхности сварных соединений трещин, свищей, пор, подрезов, коррозионных повреждений и других недопустимых дефектов не выявлено
Состояние антикоррозионного покрытия
Состояние теплоизоляции
Состояние опорных конструкций и фундаментов |  | удовлетворительное
Состояние крепежных элементов |  | удовлетворительное
Состояние запорно-регулирующей арматуры
Обнаруженные дефекты |  | отсутствуют
Выводы:
Дефектов не выявлено, техническое состояние трубопровода удовлетворительное
Данные о приборах:
Наименование прибора |  | Серийный № |  |  | Срок действия свидетельства о поверке
Комплект визуального и измерительного контроля |  | 052
Контроль выполнил(и):
Квалификация исполнителя |  | № квалификационного удостоверения исполнителя / срок действия |  | Подпись исполнителя | Ф.И.О. исполнителя
Специалист НК II уровня квалификации |  |  |  |  | Плешаков А.В.
Генеральный директор |  |  |  |  | Волгин Д.С.

## УЗТ (коркарта)
Наименование организации проводившей контроль | [8 empty] | Дата проведения контроля
Предприятие-владелец
Технологическая установка (участок)
Номер трубопровода
Наименование трубопровода
Сведения о проведении контроля
Контроль проведён в соответствии с требованиями Федеральных норм и правил в области промышленной безопасности «Основные требования к проведению неразрушающего контроля технических устройств, зданий и сооружений на опасных производственных объектах», ГОСТ Р 55614-2013 "Контроль неразрушающий. Толщиномеры ультразвуковые. Общие технические требования", ГОСТ Р ИСО 16809-2015 "Контроль неразрушающий. Контроль ультразвуковой. Измерение толщины".
Результаты контроля:
№ точки по схеме | № сечения | Наименование элемента | Материал | Год ввода элемента | Диаметр и толщина стенки, мм |  | Отбр. толщ., мм | Минимальный замер элемента, мм | Минимальный замер по сечению, мм | Результаты замеров, мм
[10 empty] | 1 | 2 | 3 | 4
- |  | - | - | - | - | - | - | - | - | - | - | - | - | -
1 |  | 1 | Фланец | 20 | 2016 | 150 | - | 2.5 | 9.1 | 9.1 | 9.3 | 9.5 | 9.1 | 9.6
2 |  | 1 | Переход | 20 | 2016 | 219 | 6 | 2.5 | 7.8 | 8.9 | 9.2 | 9 | 9.4 | 8.9
2 |  | 2 | Переход | 20 | 2016 | 159 | 6 | 2.5 | - | 7.8 | 7.8 | 8.2 | 8 | 8.1
3 |  | 1 | Труба | 20 | 2016 | 219 | 6 | 2.5 | 7.6 | 7.6 | 8.2 | 7.7 | 7.9 | 7.6
4 |  | 1 | Труба | 20 | 2016 | 219 | 6 | 2.5 | 7.7 | 7.7 | 8.1 | 7.9 | 8 | 7.7
5 |  | 1 | Труба | 20 | 2016 | 219 | 6 | 2.5 | 7.7 | 7.7 | 7.7 | 8 | 7.8 | 8.2
6 |  | 1 | Отвод | 20 | 2016 | 219 | 7 | 2.5 | 8.3 | 8.3 | 8.3 | 9 | 8.5 | 9
6 |  | 2 | Отвод | 20 | 2016 | 219 | 7 | 2.5 | - | 8.3 | 8.3 | 9 | 8.5 | 9
6 |  | 3 | Отвод | 20 | 2016 | 219 | 7 | 2.5 | - | 8.3 | 9 | 8.3 | 9.1 | 8.8
6 |  | 4 | Отвод | 20 | 2016 | 219 | 7 | 2.5 | - | 9.2 | 9.2 | - | - | -
7 |  | 1 | Труба вр1 | 20 | 2016 | 219 | 6 | 2.5 | 8.5 | 8.5 | 8.5 | 8.6 | 9.1 | 9
7 |  | 2 | Труба вр1 | 20 | 2016 | 219 | 6 | 2.5 | - | 8.6 | 8.6 | 8.8 | 8.7 | -
7 |  | 3 | Труба вр1 | 20 | 2016 | 219 | 6 | 2.5 | - | 8.5 | 8.5 | 9.1 | 8.9 | 8.8
7 |  | 4 | Труба вр2 | 20 | 2016 | 32 | 4 | 1.5 | 3.9 | 3.9 | 4 | 4.1 | 4.2 | 3.9
7 |  | 5 | Труба вр2 | 20 | 2016 | 32 | 4 | 1.5 | - | 3.9 | 4.2 | 4.1 | 3.9 | 4
8 |  | 1 | Труба | 20 | 2016 | 32 | 4 | 1.5 | 3.9 | 3.9 | 3.9 | 3.9 | 4.3 | 4.5
9 |  | 1 | Труба | 20 | 2016 | 32 | 4 | 1.5 | 4 | 4 | 4.1 | 4.3 | 4.2 | 4
10 |  | 1 | Отвод | 20 | 2016 | 219 | 7 | 2.5 | 8.3 | 8.7 | 8.7 | 9 | 8.9 | 9
10 |  | 2 | Отвод | 20 | 2016 | 219 | 7 | 2.5 | - | 8.3 | 9.2 | 9.1 | 8.3 | 8.7
10 |  | 3 | Отвод | 20 | 2016 | 219 | 7 | 2.5 | - | 8.6 | 9 | 8.6 | 8.6 | 9
10 |  | 4 | Отвод | 20 | 2016 | 219 | 7 | 2.5 | - | 9 | 9 | - | - | -
11 |  | 1 | Труба | 20 | 2016 | 219 | 6 | 2.5 | 8.3 | 8.3 | 8.7 | 9.2 | 9.3 | 8.3
12 |  | 1 | Труба | 20 | 2016 | 219 | 6 | 2.5 | 8.4 | 8.4 | 8.8 | 9.4 | 8.4 | 9.2
13 |  | 1 | Труба вр1 | 20 | 2016 | 219 | 6 | 2.5 | 8.3 | 8.3 | 8.7 | 9 | 8.8 | 8.3
13 |  | 2 | Труба вр1 | 20 | 2016 | 219 | 6 | 2.5 | - | 8.5 | 8.5 | 8.6 | 8.9 | -
13 |  | 3 | Труба вр1 | 20 | 2016 | 219 | 6 | 2.5 | - | 8.8 | 9.2 | 9.2 | 8.8 | 9.3
13 |  | 4 | Труба вр2 | 20 | 2016 | 32 | 4 | 1.5 | 3.9 | 3.9 | 4.1 | 4 | 4.2 | 3.9
13 |  | 5 | Труба вр2 | 20 | 2016 | 32 | 4 | 1.5 | - | 4 | 4.1 | 4.2 | 4.1 | 4
14 |  | 1 | Труба | 20 | 2016 | 32 | 4 | 1.5 | 4.2 | 4.2 | 4.3 | 4.2 | 4.2 | 4.3
15 |  | 1 | Труба | 20 | 2016 | 32 | 4 | 1.5 | 4.1 | 4.1 | 4.4 | 4.1 | 4.3 | 4.2
16 |  | 1 | Отвод | 20 | 2016 | 32 | 5 | 1.5 | 4 | 4.2 | 4.2 | 4.3 | 4.4 | 4.4
16 |  | 2 | Отвод | 20 | 2016 | 32 | 5 | 1.5 | - | 4 | 4 | 4.4 | 4.1 | 4.5
16 |  | 3 | Отвод | 20 | 2016 | 32 | 5 | 1.5 | - | 4 | 4.4 | 4 | 4.5 | 4.2
16 |  | 4 | Отвод | 20 | 2016 | 32 | 5 | 1.5 | - | 4 | 4 | - | - | -
17 |  | 1 | Труба | 20 | 2016 | 32 | 4 | 1.5 | 4.3 | 4.3 | 4.3 | 4.5 | 4.4 | 4.5
18 |  | 1 | Труба | 20 | 2016 | 32 | 4 | 1.5 | 4 | 4 | 4.1 | 4.1 | 4 | 4.4
19 |  | 1 | Отвод | 20 | 2016 | 32 | 5 | 1.5 | 4 | 4.1 | 4.5 | 4.2 | 4.3 | 4.1
19 |  | 2 | Отвод | 20 | 2016 | 32 | 5 | 1.5 | - | 4 | 4 | 4.1 | 4.4 | 4.3
19 |  | 3 | Отвод | 20 | 2016 | 32 | 5 | 1.5 | - | 4 | 4.2 | 4.3 | 4.5 | 4
19 |  | 4 | Отвод | 20 | 2016 | 32 | 5 | 1.5 | - | 4 | 4 | - | - | -
20 |  | 1 | Труба | 20 | 2016 | 32 | 4 | 1.5 | 4.3 | 4.3 | 4.3 | 4.3 | 4.4 | 4.4
21 |  | 1 | Труба | 20 | 2016 | 32 | 4 | 1.5 | 4.2 | 4.2 | 4.5 | 4.2 | 4.5 | 4.5
22 |  | 1 | Отвод | 20 | 2016 | 32 | 5 | 1.5 | 3.9 | 4.2 | 4.2 | 4.2 | 4.4 | 4.3
22 |  | 2 | Отвод | 20 | 2016 | 32 | 5 | 1.5 | - | 3.9 | 4.3 | 3.9 | 4.4 | 4.2
22 |  | 3 | Отвод | 20 | 2016 | 32 | 5 | 1.5 | - | 3.9 | 3.9 | 4.4 | 4.1 | 3.9
22 |  | 4 | Отвод | 20 | 2016 | 32 | 5 | 1.5 | - | 3.9 | 3.9 | - | - | -
23 |  | 1 | Труба | 20 | 2016 | 32 | 4 | 1.5 | 4.1 | 4.1 | 4.1 | 4.5 | 4.3 | 4.3
24 |  | 1 | Труба | 20 | 2016 | 32 | 4 | 1.5 | 4.1 | 4.1 | 4.2 | 4.1 | 4.2 | 4.3
25 |  | 1 | Труба | 20 | 2016 | 32 | 4 | 1.5 | 3.9 | 3.9 | 4.4 | 3.9 | 4.2 | 4.2
26 |  | 1 | Труба | 20 | 2016 | 32 | 4 | 1.5 | 3.9 | 3.9 | 3.9 | 3.9 | 4.2 | 3.9
27 |  | 1 | Отвод | 20 | 2016 | 32 | 5 | 1.5 | 3.9 | 4.1 | 4.3 | 4.1 | 4.3 | 4.4
27 |  | 2 | Отвод | 20 | 2016 | 32 | 5 | 1.5 | - | 4.2 | 4.5 | 4.3 | 4.4 | 4.2
27 |  | 3 | Отвод | 20 | 2016 | 32 | 5 | 1.5 | - | 3.9 | 3.9 | 4.2 | 4.1 | 4.4
27 |  | 4 | Отвод | 20 | 2016 | 32 | 5 | 1.5 | - | 3.9 | 3.9 | - | - | -
28 |  | 1 | Труба | 20 | 2016 | 32 | 4 | 1.5 | 3.9 | 3.9 | 4.4 | 4.4 | 4.5 | 3.9
29 |  | 1 | Труба | 20 | 2016 | 219 | 6 | 2.5 | 8.4 | 8.4 | 9.4 | 9.4 | 9.2 | 8.4
30 |  | 1 | Отвод | 20 | 2016 | 219 | 7 | 2.5 | 8.2 | 8.6 | 8.6 | 9.3 | 9.3 | 8.6
30 |  | 2 | Отвод | 20 | 2016 | 219 | 7 | 2.5 | - | 8.3 | 9.1 | 8.8 | 8.3 | 8.5
30 |  | 3 | Отвод | 20 | 2016 | 219 | 7 | 2.5 | - | 8.2 | 8.9 | 9.2 | 8.2 | 9.1
30 |  | 4 | Отвод | 20 | 2016 | 219 | 7 | 2.5 | - | 8.2 | 8.2 | - | - | -
31 |  | 1 | Клапан обратный | 20Л | 2016 | 200 | - | 6.5 | 11.6 | 11.7 | 11.9 | 11.8 | 11.7 | 11.8
31 |  | 2 | Клапан обратный | 20Л | 2016 | 200 | - | 6.5 | - | 11.6 | 11.8 | 11.7 | 11.8 | 11.6
31 |  | 3 | Клапан обратный | 20Л | 2016 | 200 | - | 6.5 | - | 11.7 | 11.7 | 11.8 | 11.7 | 11.8
31 |  | 4 | Клапан обратный | 20Л | 2016 | 200 | - | 6.5 | - | 11.6 | 11.6 | - | - | -
32 |  | 1 | Фланец | 20 | 2016 | 200 | - | 2.5 | 11.5 | 11.5 | 11.5 | 11.6 | 11.5 | 11.8
33 |  | 1 | Труба | 20 | 2016 | 219 | 6 | 2.5 | 8.2 | 8.2 | 8.6 | 9 | 8.4 | 8.2
34 |  | 1 | Труба вр1 | 20 | 2016 | 219 | 6 | 2.5 | 8.1 | 8.6 | 9 | 8.6 | 9.1 | 8.6
34 |  | 2 | Труба вр1 | 20 | 2016 | 219 | 6 | 2.5 | - | 8.1 | 9.3 | 8.5 | 8.1 | -
34 |  | 3 | Труба вр1 | 20 | 2016 | 219 | 6 | 2.5 | - | 8.3 | 8.5 | 9.1 | 9.2 | 8.3
34 |  | 4 | Труба вр2 | 20 | 2016 | 32 | 4 | 1.5 | 4 | 4 | 4.1 | 4.2 | 4 | 4.1
34 |  | 5 | Труба вр2 | 20 | 2016 | 32 | 4 | 1.5 | - | 4.1 | 4.2 | 4.3 | 4.2 | 4.1
35 |  | 1 | Труба | 20 | 2016 | 32 | 4 | 1.5 | 4 | 4 | 4.2 | 4 | 4 | 4.3
36 |  | 1 | Отвод | 20 | 2016 | 32 | 5 | 1.5 | 4 | 4.1 | 4.1 | 4.3 | 4.3 | 4.2
36 |  | 2 | Отвод | 20 | 2016 | 32 | 5 | 1.5 | - | 4 | 4.3 | 4.3 | 4 | 4.1
36 |  | 3 | Отвод | 20 | 2016 | 32 | 5 | 1.5 | - | 4 | 4 | 4 | 4.2 | 4.3
36 |  | 4 | Отвод | 20 | 2016 | 32 | 5 | 1.5 | - | 4 | 4 | - | - | -
37 |  | 1 | Труба | 20 | 2016 | 32 | 4 | 1.5 | 4.2 | 4.2 | 4.3 | 4.4 | 4.2 | 4.3
38 |  | 1 | Труба | 20 | 2016 | 219 | 6 | 2.5 | 8.7 | 8.7 | 8.7 | 8.7 | 9.3 | 9.5
39 |  | 1 | Задвижка | 25Л | 2016 | 200 | - | 6.5 | 11.7 | 11.7 | 11.8 | 11.8 | 11.9 | 11.7
39 |  | 2 | Задвижка | 25Л | 2016 | 200 | - | 6.5 | - | 11.7 | 11.9 | 11.7 | 11.8 | 11.8
39 |  | 3 | Задвижка | 25Л | 2016 | 200 | - | 6.5 | - | 11.7 | 11.8 | 11.7 | 11.7 | 11.9
39 |  | 4 | Задвижка | 25Л | 2016 | 200 | - | 6.5 | - | 11.7 | 11.7 | - | - | -
40 |  | 1 | Труба | 20 | 2016 | 219 | 6 | 2.5 | 8.4 | 8.4 | 8.4 | 9.1 | 8.7 | 9.4
41 |  | 1 | Труба вр1 | 20 | 2016 | 219 | 6 | 2.5 | 8.6 | 8.7 | 9.2 | 8.7 | 8.8 | 9.4
41 |  | 2 | Труба вр1 | 20 | 2016 | 219 | 6 | 2.5 | - | 8.6 | 9 | 8.6 | 8.6 | -
41 |  | 3 | Труба вр1 | 20 | 2016 | 219 | 6 | 2.5 | - | 8.6 | 8.6 | 8.8 | 9.4 | 9.2
41 |  | 4 | Труба вр2 | 20 | 2016 | 32 | 4 | 1.5 | 3.9 | 4 | 4.1 | 4 | 4.2 | 4.1
41 |  | 5 | Труба вр2 | 20 | 2016 | 32 | 4 | 1.5 | - | 3.9 | 4 | 4.1 | 3.9 | 4.2
42 |  | 1 | Труба | 20 | 2016 | 219 | 6 | 2.5 | 8.5 | 8.5 | 8.5 | 8.7 | 9.2 | 9.1
43 |  | 1 | Отвод | 20 | 2016 | 219 | 7 | 2.5 | 8.5 | 8.5 | 8.5 | 9.4 | 8.5 | 9.2
43 |  | 2 | Отвод | 20 | 2016 | 219 | 7 | 2.5 | - | 8.9 | 9.3 | 8.9 | 9.3 | 8.9
43 |  | 3 | Отвод | 20 | 2016 | 219 | 7 | 2.5 | - | 8.9 | 9.2 | 8.9 | 9.3 | 8.9
43 |  | 4 | Отвод | 20 | 2016 | 219 | 7 | 2.5 | - | 9.1 | 9.1 | - | - | -
44 |  | 1 | Труба | 20 | 2016 | 219 | 6 | 2.5 | 8.4 | 8.4 | 8.6 | 8.4 | 8.4 | 9.3
45 |  | 1 | Труба | 20 | 2016 | 219 | 6 | 2.5 | 8.4 | 8.4 | 8.4 | 9.2 | 8.8 | 9.2
46 |  | 1 | Тройник | 20 | 2016 | 219 | 6 | 2.5 | 8.6 | 8.6 | 8.7 | 9.2 | 9.2 | 8.6
46 |  | 2 | Тройник | 20 | 2016 | 219 | 6 | 2.5 | - | 8.9 | 9.4 | 8.9 | 9 | -
46 |  | 3 | Тройник | 20 | 2016 | 219 | 6 | 2.5 | - | 8.8 | 9.5 | 8.8 | 8.8 | 8.8
46 |  | 4 | Тройник | 20 | 2016 | 219 | 6 | 2.5 | - | 8.6 | 8.7 | 9.3 | 8.6 | 8.9
46 |  | 5 | Тройник | 20 | 2016 | 219 | 6 | 2.5 | - | 8.7 | 9.4 | 9.2 | 9.1 | 8.7
47 |  | 1 | Труба | 20 | 2016 | 219 | 6 | 2.5 | 8.7 | 8.7 | 8.9 | 9.3 | 9.2 | 8.7
48 |  | 1 | Труба | 20 | 2016 | 219 | 6 | 2.5 | 8.5 | 8.5 | 9.5 | 9.1 | 8.7 | 8.5
49 |  | 1 | Отвод | 20 | 2016 | 219 | 7 | 2.5 | 8.4 | 8.4 | 8.7 | 8.5 | 9.3 | 8.4
49 |  | 2 | Отвод | 20 | 2016 | 219 | 7 | 2.5 | - | 8.7 | 9.4 | 8.7 | 9.4 | 8.7
49 |  | 3 | Отвод | 20 | 2016 | 219 | 7 | 2.5 | - | 8.6 | 8.8 | 8.6 | 8.6 | 9.4
49 |  | 4 | Отвод | 20 | 2016 | 219 | 7 | 2.5 | - | 9.3 | 9.3 | - | - | -
50 |  | 1 | Труба | 20 | 2016 | 219 | 6 | 2.5 | 8.5 | 8.5 | 9.3 | 8.7 | 8.8 | 8.5
51 |  | 1 | Труба | 20 | 2016 | 219 | 6 | 2.5 | 8.6 | 8.6 | 8.6 | 9.3 | 8.7 | 9.4
52 |  | 1 | Отвод | 20 | 2016 | 219 | 7 | 2.5 | 8.5 | 8.5 | 8.5 | 9.4 | 8.6 | 9.4
52 |  | 2 | Отвод | 20 | 2016 | 219 | 7 | 2.5 | - | 8.6 | 9.2 | 8.6 | 8.8 | 8.7
52 |  | 3 | Отвод | 20 | 2016 | 219 | 7 | 2.5 | - | 8.8 | 8.8 | 9.5 | 9.3 | 9.3
52 |  | 4 | Отвод | 20 | 2016 | 219 | 7 | 2.5 | - | 9.2 | 9.2 | - | - | -
53 |  | 1 | Труба | 20 | 2016 | 219 | 6 | 2.5 | 8.7 | 8.7 | 9.4 | 8.9 | 8.7 | 8.8
54 |  | 1 | Труба вр1 | 20 | 2016 | 219 | 6 | 2.5 | 8.7 | 8.7 | 8.7 | 8.8 | 9.3 | 8.7
54 |  | 2 | Труба вр1 | 20 | 2016 | 219 | 6 | 2.5 | - | 8.9 | 9.3 | 9.5 | 8.9 | -
54 |  | 3 | Труба вр1 | 20 | 2016 | 219 | 6 | 2.5 | - | 8.7 | 9.4 | 8.9 | 8.7 | 8.8
54 |  | 4 | Труба вр2 | 20 | 2016 | 32 | 4 | 1.5 | 4 | 4.1 | 4.2 | 4.3 | 4.4 | 4.1
54 |  | 5 | Труба вр2 | 20 | 2016 | 32 | 4 | 1.5 | - | 4 | 4 | 4.2 | 4.3 | 4.1
55 |  | 1 | Труба | 20 | 2016 | 32 | 4 | 1.5 | 4.2 | 4.2 | 4.4 | 4.3 | 4.3 | 4.2
56 |  | 1 | Труба | 20 | 2016 | 32 | 4 | 1.5 | 4 | 4 | 4.2 | 4.3 | 4.1 | 4
57 |  | 1 | Труба | 20 | 2016 | 32 | 4 | 1.5 | 4 | 4 | 4 | 4 | 4.4 | 4.4
58 |  | 1 | Труба | 20 | 2016 | 32 | 4 | 1.5 | 4.1 | 4.1 | 4.3 | 4.1 | 4.3 | 4.2
59 |  | 1 | Труба | 20 | 2016 | 32 | 4 | 1.5 | 4 | 4 | 4.4 | 4.2 | 4.4 | 4
60 |  | 1 | Труба | 20 | 2016 | 32 | 4 | 1.5 | 4.1 | 4.1 | 4.3 | 4.2 | 4.2 | 4.1
61 |  | 1 | Отвод | 20 | 2016 | 32 | 5 | 1.5 | 4 | 4.1 | 4.4 | 4.1 | 4.4 | 4.3
61 |  | 2 | Отвод | 20 | 2016 | 32 | 5 | 1.5 | - | 4.1 | 4.1 | 4.4 | 4.3 | 4.2
61 |  | 3 | Отвод | 20 | 2016 | 32 | 5 | 1.5 | - | 4 | 4 | 4.3 | 4 | 4.2
61 |  | 4 | Отвод | 20 | 2016 | 32 | 5 | 1.5 | - | 4.1 | 4.1 | - | - | -
62 |  | 1 | Труба | 20 | 2016 | 32 | 4 | 1.5 | 4.2 | 4.2 | 4.2 | 4.2 | 4.4 | 4.4
63 |  | 1 | Труба | 20 | 2016 | 32 | 4 | 1.5 | 4.1 | 4.1 | 4.3 | 4.2 | 4.1 | 4.4
64 |  | 1 | Отвод | 20 | 2016 | 32 | 5 | 1.5 | 4 | 4.2 | 4.2 | 4.2 | 4.3 | 4.4
64 |  | 2 | Отвод | 20 | 2016 | 32 | 5 | 1.5 | - | 4.1 | 4.4 | 4.1 | 4.2 | 4.3
64 |  | 3 | Отвод | 20 | 2016 | 32 | 5 | 1.5 | - | 4.2 | 4.2 | 4.4 | 4.2 | 4.2
64 |  | 4 | Отвод | 20 | 2016 | 32 | 5 | 1.5 | - | 4 | 4 | - | - | -
65 |  | 1 | Труба | 20 | 2016 | 32 | 4 | 1.5 | 4 | 4 | 4.1 | 4.3 | 4 | 4
66 |  | 1 | Труба | 20 | 2016 | 32 | 4 | 1.5 | 4.1 | 4.1 | 4.3 | 4.1 | 4.1 | 4.1
67 |  | 1 | Отвод | 20 | 2016 | 32 | 5 | 1.5 | 4 | 4.2 | 4.2 | 4.2 | 4.2 | 4.3
67 |  | 2 | Отвод | 20 | 2016 | 32 | 5 | 1.5 | - | 4 | 4 | 4.3 | 4.4 | 4.2
67 |  | 3 | Отвод | 20 | 2016 | 32 | 5 | 1.5 | - | 4 | 4.4 | 4.4 | 4 | 4.2
67 |  | 4 | Отвод | 20 | 2016 | 32 | 5 | 1.5 | - | 4 | 4 | - | - | -
68 |  | 1 | Труба | 20 | 2016 | 32 | 4 | 1.5 | 4 | 4 | 4.3 | 4 | 4.3 | 4.4
69 |  | 1 | Труба | 20 | 2016 | 32 | 4 | 1.5 | 4.1 | 4.1 | 4.1 | 4.2 | 4.2 | 4.3
70 |  | 1 | Труба | 20 | 2016 | 219 | 6 | 2.5 | 8.5 | 8.5 | 8.5 | 9.2 | 8.8 | 9.3
71 |  | 1 | Задвижка | 25Л | 2016 | 200 | - | 6.5 | 11.6 | 11.7 | 11.8 | 11.8 | 11.9 | 11.7
71 |  | 2 | Задвижка | 25Л | 2016 | 200 | - | 6.5 | - | 11.7 | 11.7 | 11.9 | 11.9 | 11.9
71 |  | 3 | Задвижка | 25Л | 2016 | 200 | - | 6.5 | - | 11.6 | 11.8 | 11.8 | 11.6 | 11.7
71 |  | 4 | Задвижка | 25Л | 2016 | 200 | - | 6.5 | - | 11.6 | 11.6 | - | - | -
72 |  | 1 | Труба | 20 | 2016 | 219 | 6 | 2.5 | 8.6 | 8.6 | 8.6 | 8.8 | 9.3 | 9.4
73 |  | 1 | Труба вр1 | 20 | 2016 | 219 | 6 | 2.5 | 8.6 | 8.8 | 8.8 | 9.2 | 9.1 | 9
73 |  | 2 | Труба вр1 | 20 | 2016 | 219 | 6 | 2.5 | - | 8.6 | 8.6 | 9.4 | 8.6 | -
73 |  | 3 | Труба вр1 | 20 | 2016 | 219 | 6 | 2.5 | - | 8.7 | 9.3 | 8.7 | 9.4 | 9.1
73 |  | 4 | Труба вр2 | 20 | 2016 | 32 | 4 | 1.5 | 4.1 | 4.1 | 4.4 | 4.3 | 4.1 | 4.3
73 |  | 5 | Труба вр2 | 20 | 2016 | 32 | 4 | 1.5 | - | 4.1 | 4.2 | 4.3 | 4.2 | 4.1
74 |  | 1 | Труба | 20 | 2016 | 32 | 4 | 1.5 | 4 | 4 | 4.1 | 4.2 | 4.2 | 4
75 |  | 1 | Отвод | 20 | 2016 | 32 | 5 | 1.5 | 4.1 | 4.1 | 4.1 | 4.2 | 4.3 | 4.2
75 |  | 2 | Отвод | 20 | 2016 | 32 | 5 | 1.5 | - | 4.3 | 4.4 | 4.4 | 4.3 | 4.4
75 |  | 3 | Отвод | 20 | 2016 | 32 | 5 | 1.5 | - | 4.1 | 4.2 | 4.1 | 4.1 | 4.4
75 |  | 4 | Отвод | 20 | 2016 | 32 | 5 | 1.5 | - | 4.1 | 4.1 | - | - | -
76 |  | 1 | Труба | 20 | 2016 | 32 | 4 | 1.5 | 4 | 4 | 4.2 | 4 | 4.3 | 4.1
77 |  | 1 | Труба | 20 | 2016 | 219 | 6 | 2.5 | 8.6 | 8.6 | 9 | 8.9 | 9.3 | 8.6
78 |  | 1 | Клапан обратный | 20Л | 2016 | 200 | - | 6.5 | 11.6 | 11.6 | 11.7 | 11.9 | 11.6 | 12
78 |  | 2 | Клапан обратный | 20Л | 2016 | 200 | - | 6.5 | - | 11.7 | 11.8 | 11.8 | 11.7 | 11.7
78 |  | 3 | Клапан обратный | 20Л | 2016 | 200 | - | 6.5 | - | 11.7 | 11.9 | 11.7 | 11.8 | 11.9
78 |  | 4 | Клапан обратный | 20Л | 2016 | 200 | - | 6.5 | - | 11.6 | 11.6 | - | - | -
79 |  | 1 | Отвод | 20 | 2016 | 219 | - | 2.5 | 8.5 | 8.8 | 9.1 | 8.8 | 9 | 8.8
79 |  | 2 | Отвод | 20 | 2016 | 219 | - | 2.5 | - | 8.5 | 8.5 | 8.7 | 9.5 | 9.2
79 |  | 3 | Отвод | 20 | 2016 | 219 | - | 2.5 | - | 8.5 | 8.9 | 9.3 | 8.5 | 8.6
79 |  | 4 | Отвод | 20 | 2016 | 219 | - | 2.5 | - | 8.5 | 8.5 | - | - | -
80 |  | 1 | Труба | 20 | 2016 | 219 | 6 | 2.5 | 8.8 | 8.8 | 9.3 | 9.5 | 8.9 | 8.8
81 |  | 1 | Труба вр1 | 20 | 2016 | 219 | 6 | 2.5 | 8.5 | 8.5 | 8.7 | 9.3 | 9.2 | 8.5
81 |  | 2 | Труба вр1 | 20 | 2016 | 219 | 6 | 2.5 | - | 8.6 | 8.6 | 8.6 | 8.7 | -
81 |  | 3 | Труба вр1 | 20 | 2016 | 219 | 6 | 2.5 | - | 8.6 | 9.4 | 8.7 | 8.6 | 9.4
81 |  | 4 | Труба вр2 | 20 | 2016 | 32 | 4 | 1.5 | 4.1 | 4.1 | 4.2 | 4.1 | 4.2 | 4.3
81 |  | 5 | Труба вр2 | 20 | 2016 | 32 | 4 | 1.5 | - | 4.1 | 4.2 | 4.1 | 4.3 | 4.2
82 |  | 1 | Труба | 20 | 2016 | 219 | 6 | 2.5 | 8.6 | 8.6 | 8.6 | 8.7 | 9 | 9.4
83 |  | 1 | Труба | 20 | 2016 | 219 | 6 | 2.5 | 8.7 | 8.7 | 8.7 | 9.3 | 9.2 | 8.8
84 |  | 1 | Отвод | 20 | 2016 | 219 | 7 | 2.5 | 8.7 | 8.7 | 9.4 | 9.5 | 8.7 | 9.4
84 |  | 2 | Отвод | 20 | 2016 | 219 | 7 | 2.5 | - | 8.8 | 9.2 | 8.9 | 8.8 | 8.9
84 |  | 3 | Отвод | 20 | 2016 | 219 | 7 | 2.5 | - | 8.8 | 8.8 | 9.3 | 9.4 | 9.5
84 |  | 4 | Отвод | 20 | 2016 | 219 | 7 | 2.5 | - | 9.4 | 9.4 | - | - | -
85 |  | 1 | Труба вр1 | 20 | 2016 | 219 | 6 | 2.5 | 8.7 | 8.8 | 9.2 | 9.1 | 8.9 | 8.8
85 |  | 2 | Труба вр1 | 20 | 2016 | 219 | 6 | 2.5 | - | 8.7 | 8.9 | 8.7 | 9.1 | -
85 |  | 3 | Труба вр1 | 20 | 2016 | 219 | 6 | 2.5 | - | 8.9 | 9.1 | 9.2 | 8.9 | 8.9
85 |  | 4 | Труба вр2 | 20 | 2016 | 32 | 4 | 1.5 | 3.9 | 3.9 | 4.1 | 4.3 | 3.9 | 4.2
85 |  | 5 | Труба вр2 | 20 | 2016 | 32 | 4 | 1.5 | - | 4.1 | 4.2 | 4.1 | 4.3 | 4.2
86 |  | 1 | Труба | 20 | 2016 | 32 | 4 | 1.5 | 3.9 | 3.9 | 4.3 | 4.2 | 3.9 | 4.2
87 |  | 1 | Труба | 20 | 2016 | 32 | 4 | 1.5 | 4.1 | 4.1 | 4.1 | 4.2 | 4.2 | 4.3
88 |  | 1 | Отвод | 20 | 2016 | 219 | 7 | 2.5 | 8.5 | 8.6 | 9.2 | 8.7 | 8.6 | 9.3
88 |  | 2 | Отвод | 20 | 2016 | 219 | 7 | 2.5 | - | 8.5 | 9.3 | 8.5 | 8.7 | 8.6
88 |  | 3 | Отвод | 20 | 2016 | 219 | 7 | 2.5 | - | 8.5 | 8.7 | 9.4 | 9.2 | 8.5
88 |  | 4 | Отвод | 20 | 2016 | 219 | 7 | 2.5 | - | 8.5 | 8.5 | - | - | -
89 |  | 1 | Труба | 20 | 2016 | 219 | 6 | 2.5 | 8.5 | 8.5 | 8.5 | 8.8 | 9.3 | 9.5
90 |  | 1 | Труба | 20 | 2016 | 219 | 6 | 2.5 | 8.7 | 8.7 | 9.4 | 8.7 | 8.9 | 9.4
91 |  | 1 | Труба | 20 | 2016 | 219 | 6 | 2.5 | 8.6 | 8.6 | 8.6 | 9.4 | 8.8 | 8.7
92 |  | 1 | Переход | 20 | 2016 | 219 | 6 | 2.5 | 7.8 | 9 | 9 | 9.2 | 9.2 | 9.3
92 |  | 2 | Переход | 20 | 2016 | 219 | 6 | 2.5 | - | 7.8 | 7.9 | 7.8 | 8 | 8
93 |  | 1 | Труба | 20 | 2016 | 219 | 6 | 2.5 | 8.6 | 8.6 | 8.6 | 8.9 | 9.4 | 9.3
94 |  | 1 | Труба | 20 | 2016 | 219 | 6 | 2.5 | 8.6 | 8.6 | 9.2 | 8.8 | 8.9 | 8.6
95 |  | 1 | Отвод | 20 | 2016 | 219 | 7 | 2.5 | 8.5 | 8.5 | 8.8 | 9.3 | 8.5 | 8.5
95 |  | 2 | Отвод | 20 | 2016 | 219 | 7 | 2.5 | - | 8.5 | 8.5 | 9.1 | 9.3 | 9.5
95 |  | 3 | Отвод | 20 | 2016 | 219 | 7 | 2.5 | - | 8.6 | 8.9 | 8.8 | 8.6 | 9.4
95 |  | 4 | Отвод | 20 | 2016 | 219 | 7 | 2.5 | - | 8.5 | 8.5 | - | - | -
96 |  | 1 | Труба | 20 | 2016 | 219 | 6 | 2.5 | 8.5 | 8.5 | 9 | 9 | 8.5 | 8.6
97 |  | 1 | Труба | 20 | 2016 | 219 | 6 | 2.5 | 8.7 | 8.7 | 8.9 | 8.7 | 8.8 | 8.7
98 |  | 1 | Отвод | 20 | 2016 | 219 | 7 | 2.5 | 8.5 | 8.5 | 8.5 | 8.9 | 9.2 | 8.5
98 |  | 2 | Отвод | 20 | 2016 | 219 | 7 | 2.5 | - | 8.6 | 8.8 | 8.6 | 8.6 | 9.3
98 |  | 3 | Отвод | 20 | 2016 | 219 | 7 | 2.5 | - | 8.6 | 9.1 | 9.1 | 8.9 | 8.6
98 |  | 4 | Отвод | 20 | 2016 | 219 | 7 | 2.5 | - | 8.5 | 8.5 | - | - | -
99 |  | 1 | Труба | 20 | 2016 | 219 | 6 | 2.5 | 8.6 | 8.6 | 8.6 | 8.6 | 9.3 | 9.2
100 |  | 1 | Труба | 20 | 2016 | 219 | 6 | 2.5 | 8.7 | 8.7 | 8.7 | 9.2 | 8.7 | 9.1
101 |  | 1 | Труба | 20 | 2016 | 219 | 6 | 2.5 | 8.8 | 8.8 | 8.8 | 9 | 9.1 | 8.9
102 |  | 1 | Труба | 20 | 2016 | 219 | 6 | 2.5 | 9 | 9 | 9.2 | 9.1 | 9 | 9.2
103 |  | 1 | Отвод | 20 | 2016 | 219 | 7 | 2.5 | 8.5 | 8.6 | 9.2 | 9.3 | 9.4 | 8.6
103 |  | 2 | Отвод | 20 | 2016 | 219 | 7 | 2.5 | - | 8.5 | 8.7 | 8.5 | 9 | 8.9
103 |  | 3 | Отвод | 20 | 2016 | 219 | 7 | 2.5 | - | 8.6 | 8.6 | 8.9 | 8.8 | 8.8
103 |  | 4 | Отвод | 20 | 2016 | 219 | 7 | 2.5 | - | 8.6 | 8.6 | - | - | -
104 |  | 1 | Труба | 20 | 2016 | 219 | 6 | 2.5 | 8.5 | 8.5 | 8.5 | 8.6 | 8.7 | 9
105 |  | 1 | Труба | 20 | 2016 | 219 | 6 | 2.5 | 8.7 | 8.7 | 9.3 | 8.7 | 9.5 | 9.4
106 |  | 1 | Отвод | 20 | 2016 | 219 | 7 | 2.5 | 8.7 | 8.7 | 8.8 | 9.2 | 9.1 | 8.7
106 |  | 2 | Отвод | 20 | 2016 | 219 | 7 | 2.5 | - | 8.9 | 9.5 | 9.4 | 8.9 | 9.1
106 |  | 3 | Отвод | 20 | 2016 | 219 | 7 | 2.5 | - | 8.7 | 9.4 | 8.7 | 8.8 | 9.2
106 |  | 4 | Отвод | 20 | 2016 | 219 | 7 | 2.5 | - | 8.7 | 8.7 | - | - | -
107 |  | 1 | Труба | 20 | 2016 | 219 | 6 | 2.5 | 8.5 | 8.5 | 8.9 | 8.8 | 8.5 | 8.6
108 |  | 1 | Труба | 20 | 2016 | 219 | 6 | 2.5 | 8.8 | 8.8 | 8.9 | 8.8 | 9.2 | 9.3
109 |  | 1 | Отвод | 20 | 2016 | 219 | 7 | 2.5 | 8.5 | 8.5 | 8.7 | 9.5 | 8.6 | 8.5
109 |  | 2 | Отвод | 20 | 2016 | 219 | 7 | 2.5 | - | 8.6 | 9.4 | 8.6 | 9 | 8.9
109 |  | 3 | Отвод | 20 | 2016 | 219 | 7 | 2.5 | - | 8.6 | 9.3 | 8.9 | 8.6 | 9.4
109 |  | 4 | Отвод | 20 | 2016 | 219 | 7 | 2.5 | - | 8.5 | 8.5 | - | - | -
110 |  | 1 | Труба | 20 | 2016 | 219 | 6 | 2.5 | 8.5 | 8.5 | 8.5 | 9.4 | 8.7 | 8.7
111 |  | 1 | Труба | 20 | 2016 | 219 | 6 | 2.5 | 8.6 | 8.6 | 8.8 | 8.7 | 8.6 | 8.8
112 |  | 1 | Отвод | 20 | 2016 | 219 | 7 | 2.5 | 8.5 | 9.2 | 9.2 | 9.2 | 9.4 | 9.3
112 |  | 2 | Отвод | 20 | 2016 | 219 | 7 | 2.5 | - | 8.6 | 8.6 | 9.4 | 8.8 | 9.2
112 |  | 3 | Отвод | 20 | 2016 | 219 | 7 | 2.5 | - | 8.5 | 8.7 | 8.5 | 9.3 | 8.7
112 |  | 4 | Отвод | 20 | 2016 | 219 | 7 | 2.5 | - | 8.5 | 8.5 | - | - | -
113 |  | 1 | Труба | 20 | 2016 | 219 | 6 | 2.5 | 8.6 | 8.6 | 8.7 | 8.6 | 8.9 | 9
114 |  | 1 | Труба | 20 | 2016 | 219 | 6 | 2.5 | 9 | 9 | 9 | 9.3 | 9.2 | 9.1
115 |  | 1 | Труба | 20 | 2016 | 219 | 6 | 2.5 | 8.6 | 8.6 | 8.6 | 8.7 | 9.1 | 8.9
116 |  | 1 | Труба | 20 | 2016 | 219 | 6 | 2.5 | 8.6 | 8.6 | 8.8 | 8.6 | 9 | 8.6
117 |  | 1 | Труба | 20 | 2016 | 219 | 6 | 2.5 | 8.6 | 8.6 | 8.8 | 8.6 | 9 | 8.6
118 |  | 1 | Труба | 20 | 2016 | 219 | 6 | 2.5 | 8.9 | 8.9 | 9.1 | 9 | 8.9 | 9.2
119 |  | 1 | Труба | 20 | 2016 | 219 | 6 | 2.5 | 8.9 | 8.9 | 8.9 | 9.1 | 9 | 9.2
120 |  | 1 | Труба | 20 | 2016 | 219 | 6 | 2.5 | 8.9 | 8.9 | 9.2 | 9 | 8.9 | 9.1
121 |  | 1 | Труба | 20 | 2016 | 219 | 6 | 2.5 | 8.9 | 8.9 | 9.1 | 9 | 9.2 | 8.9
122 |  | 1 | Труба | 20 | 2016 | 219 | 6 | 2.5 | 8.6 | 8.6 | 8.6 | 8.8 | 8.9 | 9.2
123 |  | 1 | Труба | 20 | 2016 | 219 | 6 | 2.5 | 8.8 | 8.8 | 9.1 | 8.9 | 8.9 | 8.8
124 |  | 1 | Труба | 20 | 2016 | 219 | 6 | 2.5 | 8.7 | 8.7 | 8.7 | 8.9 | 9.2 | 9.1
125 |  | 1 | Труба | 20 | 2016 | 219 | 6 | 2.5 | 8.6 | 8.6 | 8.9 | 8.8 | 9.1 | 8.6
126 |  | 1 | Труба | 20 | 2016 | 219 | 6 | 2.5 | 8.6 | 8.6 | 8.6 | 8.8 | 8.7 | 9.1
127 |  | 1 | Труба | 20 | 2016 | 219 | 6 | 2.5 | 8.7 | 8.7 | 8.9 | 9.2 | 9.1 | 8.7
128 |  | 1 | Труба | 20 | 2016 | 219 | 6 | 2.5 | 8.6 | 8.6 | 8.6 | 8.8 | 8.9 | 9.1
129 |  | 1 | Труба | 20 | 2016 | 219 | 6 | 2.5 | 8.9 | 8.9 | 9.1 | 8.9 | 9.1 | 9.2
130 |  | 1 | Труба вр1 | 20 | 2016 | 219 | 6 | 2.5 | 8.5 | 8.5 | 8.9 | 8.8 | 8.5 | 9.3
130 |  | 2 | Труба вр1 | 20 | 2016 | 219 | 6 | 2.5 | - | 8.5 | 8.5 | 9.2 | 9.4 | -
130 |  | 3 | Труба вр1 | 20 | 2016 | 219 | 6 | 2.5 | - | 8.7 | 9.2 | 8.9 | 8.7 | 9.4
130 |  | 4 | Труба вр2 | 20 | 2016 | 32 | 4 | 1.5 | 4 | 4 | 4.1 | 4.2 | 4 | 4.1
130 |  | 5 | Труба вр2 | 20 | 2016 | 32 | 4 | 1.5 | - | 4 | 4 | 4.2 | 4.1 | 4.1
131 |  | 1 | Труба | 20 | 2016 | 32 | 4 | 1.5 | 4 | 4 | 4.2 | 4.1 | 4 | 4.2
132 |  | 1 | Труба | 20 | 2016 | 32 | 4 | 1.5 | 4.1 | 4.1 | 4.2 | 4.3 | 4.1 | 4.1
133 |  | 1 | Труба | 20 | 2016 | 219 | 6 | 2.5 | 8.6 | 8.6 | 8.6 | 8.9 | 9.3 | 9
134 |  | 1 | Задвижка | 25Л | 2016 | 200 | - | 6.5 | 11.7 | 11.8 | 11.9 | 11.8 | 11.9 | 11.8
134 |  | 2 | Задвижка | 25Л | 2016 | 200 | - | 6.5 | - | 11.7 | 11.8 | 11.7 | 11.7 | 11.9
134 |  | 3 | Задвижка | 25Л | 2016 | 200 | - | 6.5 | - | 11.7 | 11.8 | 11.9 | 11.9 | 11.7
134 |  | 4 | Задвижка | 25Л | 2016 | 200 | - | 6.5 | - | 11.7 | 11.7 | - | - | -
135 |  | 1 | Отвод | 20 | 2016 | 32 | 5 | 1.5 | 4.1 | 4.1 | 4.2 | 4.4 | 4.1 | 4.3
135 |  | 2 | Отвод | 20 | 2016 | 32 | 5 | 1.5 | - | 4.1 | 4.1 | 4.3 | 4.2 | 4.3
135 |  | 3 | Отвод | 20 | 2016 | 32 | 5 | 1.5 | - | 4.2 | 4.3 | 4.2 | 4.3 | 4.2
135 |  | 4 | Отвод | 20 | 2016 | 32 | 5 | 1.5 | - | 4.1 | 4.1 | - | - | -
136 |  | 1 | Отвод | 20 | 2016 | 32 | 5 | 1.5 | 3.9 | 4.1 | 4.3 | 4.1 | 4.3 | 4.4
136 |  | 2 | Отвод | 20 | 2016 | 32 | 5 | 1.5 | - | 4.2 | 4.5 | 4.3 | 4.4 | 4.2
136 |  | 3 | Отвод | 20 | 2016 | 32 | 5 | 1.5 | - | 3.9 | 3.9 | 4.2 | 4.1 | 4.4
136 |  | 4 | Отвод | 20 | 2016 | 32 | 5 | 1.5 | - | 3.9 | 3.9 | - | - | -
Примечание: Расположение зон контроля толщин стенок элементов трубопровода приведено на схеме контроля.
Вывод: Значения фактической толщины стенок превышают отбраковочные значения.
Данные о приборах:
Наименование прибора | [6 empty] | Заводской № |  |  |  | Срок действия свидетельства о поверке
Толщиномер ультразвуковой А 1208 | [6 empty] | 4162668
Контроль выполнил(и):
Квалификация исполнителя | [6 empty] | № квалификационного удостоверения исполнителя / срок действия |  |  | Подпись исполнителя |  | Ф.И.О. исполнителя
Специалист НК II уровня квалификации | [11 empty] | Плешаков А.В.
Генеральный директор | [11 empty] | Волгин Д.С.

## УЗК
ультразвукового контроля конструктивных элементов трубопровода
Наименование организации проводившей контроль | [7 empty] | Предприятие-владелец
Дата проведения контроля | [7 empty] | Технологическая установка (участок)
Номер трубопровода
Наименование трубопровода
Сведения о проведении контроля:
Контроль проведен в соответствии с требованиями Федеральные нормы и правила в области промышленной безопасности «Правила безопасной эксплуатации технологических трубопроводов», ГОСТ Р 55724-2013 "Контроль неразрушающий. Соединения сварные. Методы ультразвуковые", СТО 00220256-029-2018
Результаты контроля:
№ п/п | Зона контроля на схеме | Толщина стыкуемых элементов, мм | Материальное исполнение | °Угол ввода ультразвукового луча, º |  | Рабочая частота, МГц | Предельная чувствительность, мм² |  | Результаты контроля (Характеристика выявленных дефектов, мм) |  | Оценка качества |  | Примечания
1 | УЗК1 | 6 | 20 | 70 |  | 5 | 1.6 |  | Дефектов не обнаружено |  | годен |  | -
2 | УЗК2 | 6 | 20 | 70 |  | 5 | 1.6 |  | Дефектов не обнаружено |  | годен |  | -
Примечание: Расположение зон ультразвукового контроля приведено на схеме контроля.
Вывод: Контрольные сварные соединения удовлетворяет требованиям РДИ 38.18.016-94.
Данные о приборах:
Наименование прибора | [7 empty] | Заводской номер прибора |  |  |  | Срок действия свидетельства о поверке
Дефектоскопы ультразвуковые А1214 EXPERT | [7 empty] | 205245 |  |  |  | до 09.11.2023
Контроль выполнил(и):
Уровень квалификации исполнителя |  |  |  |  | № квалификационного удостоверения исполнителя / срок действия |  |  |  |  | Подпись |  | Ф.И.О. исполнителя
Специалист НК II уровня квалификации | [11 empty] | Плешаков А.В.
Генеральный директор | [11 empty] | Волгин Д.С.

## ПВК
капиллярного контроля конструктивных элементов трубопровода
Наименование организации проводившей контроль |  |  |  |  | Предприятие-владелец
Дата проведения контроля |  |  |  |  | Технологическая установка (участок)
Номер трубопровода
Наименование трубопровода
Сведения о проведении контроля
Контроль проведен в соответствии с требованиями ГОСТ 18442-80 "Контроль неразрушающий. Капиллярные методы. Общие требования", РДИ 38.18.019-95 "Инструкция по капиллярному контролю деталей технологического оборудования, сварных соединений и наплавок", РД 13-06-2006 "Методические рекомендации о порядке проведения капиллярного контроля технических устройств и сооружений, применяемых и эксплуатируемых на опасных производственных объектах" на участках, определенных по результатам визуально-измерительного контроля и анализа технической документации.
Результаты контроля
№ п/п | Зона контроля на схеме | Тип контролируемой поверхности |  | Результаты контроля (Характеристика выявленных дефектов, мм) |  |  | Оценка качества | Примечания
1 | ПВК1 | Угловое сварное соединение |  | Дефектов не обнаружено |  |  | годен | -
2 | ПВК2 | Угловое сварное соединение |  | Дефектов не обнаружено |  |  | годен | -
Примечание: Расположение зон капиллярного контроля приведено на схеме контроля.
Расположение зон капиллярного контроля приведено на схеме контроля.
Выводы
Дефектов в зонах контроля не обнаружено.
Данные о приборах / преобразователях:
Наименование прибора (оборудования) | [7 empty] | Срок годности материалов по сертификату
Аэрозольный комплект Sherwin |  |  |  |  | Пенетрант PL200100991
Очиститель PL210100925
Проявитель PL210200818-1
Контроль выполнил(и):
Уровень квалификации исполнителя |  |  | № квалификационного удостоверения исполнителя / срок действия |  |  | Подпись |  | Ф.И.О. исполнителя
Специалист НК II уровня квалификации | [7 empty] | Хлебодаров С.А.

## НВ (hidden)
замеров твердости конструктивных элементов трубопровода
Наименование организации проводившей контроль |  |  |  | Дата проведения контроля
Предприятие владелец
Технологическая установка (участок)
Номер трубопровода / Рег. №
Наименование трубопровода
Сведения о проведении контроля:
Оценка механических свойств металла проводилась в соответствии с ГОСТ 22761-77, ГОСТ 32569-2013 .Замеры механических свойств металла проводились на наружной поверхности, в местах неразрушающего контроля сварных соединений. На каждом из контролируемых участков проводилось от 5 до 10 замеров. В таблице 1 приведены их средние значения.
Таблица 1 (Результаты замеров).
№ зоны замера* | Наименование элемента | Материальное исполнение | Нормативная документация на механические свойства материала |  |  | Фактическая твердость НВ |  | Нормативная твердость НВ
ТВ1 | ОМ | 08Х18Н10Т | ГОСТ 5632 |  |  | 164 |  | 150÷180
| ЗТВ | 08Х18Н10Т | ГОСТ 5632 |  |  | 188 |  | ≤200
| СШ | - | - |  |  | 192 |  | ≤200
ТВ2 | ОМ | 08Х18Н10Т | ГОСТ 5632 |  |  | 167 |  | 150÷180
| ЗТВ | 08Х18Н10Т | ГОСТ 5632 |  |  | 187 |  | ≤200
| СШ | - | - |  |  | 194 |  | ≤200
| ЗТВ | 08Х18Н10Т | ГОСТ 5632 |  |  | 189 |  | ≤200
| ОМ | 08Х18Н10Т | ГОСТ 5632 |  |  | 166 |  | 150÷180
ТВ3 | ОМ | 08Х18Н10Т | ГОСТ 5632 |  |  | 163 |  | 150÷180
| ЗТВ | 08Х18Н10Т | ГОСТ 5632 |  |  | 190 |  | ≤200
| СШ | - | - |  |  | 188 |  | ≤200
ТВ4 | ОМ | 08Х18Н10Т | ГОСТ 5632 |  |  | 160 |  | 150÷180
| ЗТВ | 08Х18Н10Т | ГОСТ 5632 |  |  | 189 |  | ≤200
| СШ | - | - |  |  | 194 |  | ≤200
| ЗТВ | 08Х18Н10Т | ГОСТ 5632 |  |  | 190 |  | ≤200
| ОМ | 08Х18Н10Т | ГОСТ 5632 |  |  | 164 |  | 150÷180
ТВ5 | ОМ | 08Х18Н10Т | ГОСТ 5632 |  |  | 164 |  | 150÷180
| ЗТВ | 08Х18Н10Т | ГОСТ 5632 |  |  | 193 |  | ≤200
| СШ | - | - |  |  | 193 |  | ≤200
| ЗТВ | 08Х18Н10Т | ГОСТ 5632 |  |  | 190 |  | ≤200
| ОМ | 08Х18Н10Т | ГОСТ 5632 |  |  | 164 |  | 150÷180
ТВ6 | ОМ | 08Х18Н10Т | ГОСТ 5632 |  |  | 167 |  | 150÷180
| ЗТВ | 08Х18Н10Т | ГОСТ 5632 |  |  | 188 |  | ≤200
| СШ | - | - |  |  | 193 |  | ≤200
| ЗТВ | 08Х18Н10Т | ГОСТ 5632 |  |  | 194 |  | ≤200
| ОМ | 08Х18Н10Т | ГОСТ 5632 |  |  | 167 |  | 150÷180
ТВ7 | ОМ | 08Х18Н10Т | ГОСТ 5632 |  |  | 168 |  | 150÷180
| ЗТВ | 08Х18Н10Т | ГОСТ 5632 |  |  | 194 |  | ≤200
| СШ | - | - |  |  | 189 |  | ≤200
| ЗТВ | 08Х18Н10Т | ГОСТ 5632 |  |  | 194 |  | ≤200
| ОМ | 08Х18Н10Т | ГОСТ 5632 |  |  | 163 |  | 150÷180
ТВ8 | ОМ | 08Х18Н10Т | ГОСТ 5632 |  |  | 168 |  | 150÷180
| ЗТВ | 08Х18Н10Т | ГОСТ 5632 |  |  | 193 |  | ≤200
| СШ | - | - |  |  | 189 |  | ≤200
| ЗТВ | 08Х18Н10Т | ГОСТ 5632 |  |  | 191 |  | ≤200
| ОМ | 08Х18Н10Т | ГОСТ 5632 |  |  | 161 |  | 150÷180
ТВ9 | ОМ | 08Х18Н10Т | ГОСТ 5632 |  |  | 164 |  | 150÷180
| ЗТВ | 08Х18Н10Т | ГОСТ 5632 |  |  | 194 |  | ≤200
| СШ | - | - |  |  | 188 |  | ≤200
ТВ10 | ОМ | 08Х18Н10Т | ГОСТ 5632 |  |  | 165 |  | 150÷180
| ЗТВ | 08Х18Н10Т | ГОСТ 5632 |  |  | 192 |  | ≤200
| СШ | - | - |  |  | 187 |  | ≤200
| ЗТВ | 08Х18Н10Т | ГОСТ 5632 |  |  | 188 |  | ≤200
| ОМ | 08Х18Н10Т | ГОСТ 5632 |  |  | 163 |  | 150÷180
ТВ11 | ОМ | 08Х18Н10Т | ГОСТ 5632 |  |  | 167 |  | 150÷180
| ЗТВ | 08Х18Н10Т | ГОСТ 5632 |  |  | 189 |  | ≤200
| СШ | - | - |  |  | 194 |  | ≤200
| ЗТВ | 08Х18Н10Т | ГОСТ 5632 |  |  | 192 |  | ≤200
| ОМ | 08Х18Н10Т | ГОСТ 5632 |  |  | 160 |  | 150÷180
ТВ12 | ОМ | 08Х18Н10Т | ГОСТ 5632 |  |  | 164 |  | 150÷180
| ЗТВ | 08Х18Н10Т | ГОСТ 5632 |  |  | 192 |  | ≤200
| СШ | - | - |  |  | 192 |  | ≤200
РК1 | ОМ | 20 | ГОСТ 1050 |  |  | 143 |  | 120÷160
| ЗТВ | 20 | ГОСТ 1050 |  |  | 162 |  | ≤180
| СШ | - | - |  |  | 166 |  | ≤180
| ЗТВ | 20 | ГОСТ 1050 |  |  | 160 |  | ≤180
| ОМ | 20 | ГОСТ 1050 |  |  | 146 |  | 120÷160
РК2 | ОМ | 20 | ГОСТ 1050 |  |  | 145 |  | 120÷160
| ЗТВ | 20 | ГОСТ 1050 |  |  | 161 |  | ≤180
| СШ | - | - |  |  | 162 |  | ≤180
| ЗТВ | 20 | ГОСТ 1050 |  |  | 165 |  | ≤180
| ОМ | 20 | ГОСТ 1050 |  |  | 148 |  | 120÷160
ТВ7 | ОМ | 12Х18Н10Т | ГОСТ 5632 |  |  | 168 |  | 150÷180
| ЗТВ | 12Х18Н10Т | ГОСТ 5632 |  |  | 189 |  | ≤200
| СШ | - | - |  |  | 192 |  | ≤200
| ЗТВ | 12Х18Н10Т | ГОСТ 5632 |  |  | 191 |  | ≤200
| ОМ | 12Х18Н10Т | ГОСТ 5632 |  |  | 162 |  | 150÷180
ТВ8 | ОМ | 12Х18Н10Т | ГОСТ 5632 |  |  | 166 |  | 150÷180
| ЗТВ | 12Х18Н10Т | ГОСТ 5632 |  |  | 188 |  | ≤200
| СШ | - | - |  |  | 193 |  | ≤200
| ЗТВ | 12Х18Н10Т | ГОСТ 5632 |  |  | 191 |  | ≤200
| ОМ | 12Х18Н10Т | ГОСТ 5632 |  |  | 167 |  | 150÷180
ТВ7 | ОМ | 12Х18Н10Т | ГОСТ 5632 |  |  | 167 |  | 150÷180
| ЗТВ | 12Х18Н10Т | ГОСТ 5632 |  |  | 191 |  | ≤200
| СШ | - | - |  |  | 195 |  | ≤200
| ЗТВ | 12Х18Н10Т | ГОСТ 5632 |  |  | 190 |  | ≤200
| ОМ | 12Х18Н10Т | ГОСТ 5632 |  |  | 162 |  | 150÷180
ТВ8 | ОМ | 12Х18Н10Т | ГОСТ 5632 |  |  | 168 |  | 150÷180
| ЗТВ | 12Х18Н10Т | ГОСТ 5632 |  |  | 188 |  | ≤200
| СШ | - | - |  |  | 190 |  | ≤200
| ЗТВ | 12Х18Н10Т | ГОСТ 5632 |  |  | 193 |  | ≤200
| ОМ | 12Х18Н10Т | ГОСТ 5632 |  |  | 162 |  | 150÷180
ТВ9 | ОМ | 12Х18Н10Т | ГОСТ 5632 |  |  | 163 |  | 150÷180
| ЗТВ | 12Х18Н10Т | ГОСТ 5632 |  |  | 192 |  | ≤200
| СШ | - | - |  |  | 195 |  | ≤200
| ЗТВ | 12Х18Н10Т | ГОСТ 5632 |  |  | 190 |  | ≤200
| ОМ | 12Х18Н10Т | ГОСТ 5632 |  |  | 164 |  | 150÷180
ТВ10 | ОМ | 12Х18Н10Т | ГОСТ 5632 |  |  | 165 |  | 150÷180
| ЗТВ | 12Х18Н10Т | ГОСТ 5632 |  |  | 189 |  | ≤200
| СШ | - | - |  |  | 185 |  | ≤200
| ЗТВ | 12Х18Н10Т | ГОСТ 5632 |  |  | 187 |  | ≤200
| ОМ | 12Х18Н10Т | ГОСТ 5632 |  |  | 165 |  | 150÷180
ТВ11 | ОМ | 12Х18Н10Т | ГОСТ 5632 |  |  | 167 |  | 150÷180
| ЗТВ | 12Х18Н10Т | ГОСТ 5632 |  |  | 189 |  | ≤200
| СШ | - | - |  |  | 186 |  | ≤200
| ЗТВ | 12Х18Н10Т | ГОСТ 5632 |  |  | 184 |  | ≤200
| ОМ | 12Х18Н10Т | ГОСТ 5632 |  |  | 163 |  | 150÷180
ТВ12 | ОМ | 12Х18Н10Т | ГОСТ 5632 |  |  | 165 |  | 150÷180
| ЗТВ | 12Х18Н10Т | ГОСТ 5632 |  |  | 192 |  | ≤200
| СШ | - | - |  |  | 190 |  | ≤200
| ЗТВ | 12Х18Н10Т | ГОСТ 5632 |  |  | 193 |  | ≤200
| ОМ | 12Х18Н10Т | ГОСТ 5632 |  |  | 164 |  | 150÷180
ТВ13 | ОМ | 12Х18Н10Т | ГОСТ 5632 |  |  | 167 |  | 150÷180
| ЗТВ | 12Х18Н10Т | ГОСТ 5632 |  |  | 188 |  | ≤200
| СШ | - | - |  |  | 190 |  | ≤200
| ЗТВ | 12Х18Н10Т | ГОСТ 5632 |  |  | 193 |  | ≤200
| ОМ | 12Х18Н10Т | ГОСТ 5632 |  |  | 162 |  | 150÷180
ТВ14 | ОМ | 12Х18Н10Т | ГОСТ 5632 |  |  | 168 |  | 150÷180
| ЗТВ | 12Х18Н10Т | ГОСТ 5632 |  |  | 188 |  | ≤200
| СШ | - | - |  |  | 190 |  | ≤200
| ЗТВ | 12Х18Н10Т | ГОСТ 5632 |  |  | 193 |  | ≤200
| ОМ | 12Х18Н10Т | ГОСТ 5632 |  |  | 162 |  | 150÷180
ТВ15 | ОМ | 12Х18Н10Т | ГОСТ 5632 |  |  | 164 |  | 150÷180
| ЗТВ | 12Х18Н10Т | ГОСТ 5632 |  |  | 192 |  | ≤200
| СШ | - | - |  |  | 193 |  | ≤200
| ЗТВ | 12Х18Н10Т | ГОСТ 5632 |  |  | 187 |  | ≤200
| ОМ | 12Х18Н10Т | ГОСТ 5632 |  |  | 165 |  | 150÷180
ТВ16 | ОМ | 12Х18Н10Т | ГОСТ 5632 |  |  | 164 |  | 150÷180
| ЗТВ | 12Х18Н10Т | ГОСТ 5632 |  |  | 193 |  | ≤200
| СШ | - | - |  |  | 190 |  | ≤200
| ЗТВ | 12Х18Н10Т | ГОСТ 5632 |  |  | 193 |  | ≤200
| ОМ | 12Х18Н10Т | ГОСТ 5632 |  |  | 162 |  | 150÷180
ТВ17 | ОМ | 12Х18Н10Т | ГОСТ 5632 |  |  | 168 |  | 150÷180
| ЗТВ | 12Х18Н10Т | ГОСТ 5632 |  |  | 188 |  | ≤200
| СШ | - | - |  |  | 190 |  | ≤200
| ЗТВ | 12Х18Н10Т | ГОСТ 5632 |  |  | 193 |  | ≤200
| ОМ | 12Х18Н10Т | ГОСТ 5632 |  |  | 162 |  | 150÷180
ТВ18 | ОМ | 12Х18Н10Т | ГОСТ 5632 |  |  | 167 |  | 150÷180
| ЗТВ | 12Х18Н10Т | ГОСТ 5632 |  |  | 185 |  | ≤200
| СШ | - | - |  |  | 192 |  | ≤200
| ЗТВ | 12Х18Н10Т | ГОСТ 5632 |  |  | 193 |  | ≤200
| ОМ | 12Х18Н10Т | ГОСТ 5632 |  |  | 162 |  | 150÷180
ТВ19 | ОМ | 12Х18Н10Т | ГОСТ 5632 |  |  | 167 |  | 150÷180
| ЗТВ | 12Х18Н10Т | ГОСТ 5632 |  |  | 184 |  | ≤200
| СШ | - | - |  |  | 189 |  | ≤200
| ЗТВ | 12Х18Н10Т | ГОСТ 5632 |  |  | 193 |  | ≤200
| ОМ | 12Х18Н10Т | ГОСТ 5632 |  |  | 162 |  | 150÷180
ТВ20 | ОМ | 12Х18Н10Т | ГОСТ 5632 |  |  | 165 |  | 150÷180
| ЗТВ | 12Х18Н10Т | ГОСТ 5632 |  |  | 191 |  | ≤200
| СШ | - | - |  |  | 193 |  | ≤200
| ЗТВ | 12Х18Н10Т | ГОСТ 5632 |  |  | 193 |  | ≤200
| ОМ | 12Х18Н10Т | ГОСТ 5632 |  |  | 162 |  | 150÷180
* - замер твердости проводится в зонах контроля сварных соединений методом ультразвуковой дефектоскопии и цветной дефектоскопии ПРИМЕЧАНИЕ: ОМ - Основной металл; ЗТВ - Зона термического влияния; СШ - Сварной шов.
Выводы и рекомендации:
Фактические значения твердости основного металла, зон термического влияния и металла сварных соединений на всех обследованных участках трубопровода находятся в пределах норм, предусмотренных НТД, с учетом погрешности, характерной для измерения твердости.
Данные о приборах:
Наименование прибора | Заводской номер | [5 empty] | Срок действия свидетельства о поверке
Твердомер электронный малогабаритный переносной ТЭМП-4 | 500
Контроль выполнил(и):
Квалификация исполнителя | № квалификационного удостоверения исполнителя / срок действия |  |  |  | Подпись исполнителя |  | Ф.И.О. исполнителя |  | 1
Специалист УК II уровня квалификации | [6 empty] | Беседин А.С.
Волгин Д.С.

## ММПМ (hidden)
по результатам контроля методом магнитной памяти металла
Наименование организации проводившей контроль |  |  |  | Предприятие-владелец
Дата проведения контроля |  |  |  | Технологическая установка (участок)
Номер трубопровода
Наименование трубопровода
Сведения о проведении контроля
Контроль проведен в соответствии с требованиями ГОСТ Р ИСО 24497-2-2009, ГОСТ 16037-80.
Результаты контроля
№ п/п | Диаметр | Номинальная толщина | Экстремальные значения поля Нр |  | Значение Кин, А/м | Предельное значение Кин, А/м
|  |  | Нр мин, А/м | Нр макс, А/м
М1 | 159 | 6 | -83 | 50 | 6.65 | 10
М2 | 159 | 5 | -34 | 46 | 4 | 10
М3 | 18 | 4 | -41 | 61 | 5.1 | 10
М4 | 159 | 5 | -60 | 56 | 5.8 | 10
М5 | 159 | 5 | -59 | 80 | 6.95 | 10
М6 | 159 | 5 | -33 | 57 | 4.5 | 10
М7 | 159 | 5 | -62 | 44 | 5.3 | 10
М8 | 159 | 5 | -73 | 74 | 7.35 | 10
М9 | 159 | 5 | -53 | 79 | 6.6 | 10
М10 | 159 | 5 | -48 | 65 | 5.65 | 10
М11 | 159 | 5 | -32 | 56 | 4.4 | 10
М12 | 159 | 5 | -75 | 68 | 7.15 | 10
М13 | 159 | 5 | -42 | 76 | 5.9 | 10
М14 | 159 | 5 | -53 | 79 | 6.6 | 10
М15 | 159 | 5 | -36 | 48 | 4.2 | 10
М16 | 159 | 5 | -89 | 59 | 7.4 | 10
М17 | 159 | 5 | -33 | 42 | 3.75 | 10
М18 | 159 | 5 | -50 | 59 | 5.45 | 10
М19 | 159 | 5 | -71 | 49 | 6 | 10
М20 | 159 | 5 | -37 | 63 | 5 | 10
М21 | 159 | 5 | -51 | 57 | 5.4 | 10
М22 | 159 | 5 | -79 | 56 | 6.75 | 10
М23 | 159 | 5 | -77 | 60 | 6.85 | 10
М24 | 159 | 5 | -66 | 68 | 6.7 | 10
М25 | 159 | 5 | -34 | 51 | 4.25 | 10
М26 | 159 | 5 | -82 | 45 | 6.35 | 10
М27 | 159 | 5 | -76 | 46 | 6.1 | 10
М28 | 159 | 5 | -75 | 77 | 7.6 | 10
М29 | 159 | 5 | -36 | 67 | 5.15 | 10
М30 | 159 | 5 | -73 | 53 | 6.3 | 10
М31 | 159 | 5 | -80 | 40 | 6 | 10
М32 | 159 | 5 | -53 | 48 | 5.05 | 10
М33 | 159 | 5 | -75 | 80 | 7.75 | 10
Примечание: Расположение зон капиллярного контроля приведено на схеме контроля.
Расположение зон капиллярного контроля приведено на схеме контроля.
Выводы
Дефектов в зонах контроля не обнаружено.
Данные о приборах:
Наименование прибора |  |  |  | Заводской номер прибора |  | Срок действия свидетельства о поверке
Прибор магнитометрический для определения концентрации напряжений «ИКН» (мод. ИКН-1М-4) |  |  |  | М-4-277 |  | до 14.07.2023
Контроль выполнил(и):
Уровень квалификации исполнителя |  |  | № квалификационного удостоверения исполнителя / срок действия |  | Подпись | Ф.И.О. исполнителя
Специалист НК II уровня квалификации |  |  | уд. №0048-4264 до 08.2025 |  |  | Клюшников А.Ю.

## Приборы ЛНК (hidden)
УЗТ |  |  | УЗК |  |  | НВ |  |  | АЭ |  |  | АЭ
Наименование прибора | Серийный номер | Поверен до | Наименование прибора | Серийный номер | Поверен до | Наименование прибора | Серийный номер | Поверен до | Наименование прибора | Серийный номер | Поверен до | Наименование прибора | Серийный номер | Поверен до
Толщиномер ультразвуковой А1208 | 4162934 | до 20.04.2023 | Дефектоскопы ультразвуковые А1214 EXPERT | 205245 | до 09.11.2023 | Твердомер электронный малогабаритный переносной ТЭМП-4 | 400325 | до 09.11.2023 | Системы акустико-эмиссионные DiSP мод. DISP 16 | 292236421232 | до 09.11.2023 | Системы акустико-эмиссионные DiSP мод. DISP 16 | 292236421232 | до 09.11.2023
Толщиномер ультразвуковой А1208 | 4162668 | до 20.04.2023
Толщиномер ультразвуковой А1208 | 4162669 | до 20.04.2023
Толщиномер ультразвуковой А1208 | 4162670 | до 03.04.2024
ВИК |  |  | ПВК |  |  | ММПМ
1.Наименование прибора | 2.Серийный номер | 3.Поверен до | Наименование прибора | Серийный номер | Поверен до | Наименование прибора | Серийный номер | Поверен до
| 322 |  | Пенетрант PL200100991 |  | до 05.2025 | Прибор магнитометрический для определения концентрации напряжений «ИКН» (мод. ИКН-1М-4) | М-4-277 | до 14.07.2023
| 398 |  | Очиститель PL210100925 |  | до 03.2025
Комплект для визуально-измерительного контроля | 052 | до 09.11.2023 | Проявитель PL210200818-1 |  | до 06.2025
| 286 |  | Контрольный образец для капиллярной дефектоскопии | 6087 | до 09.11.2024
|  |  | Контрольный образец для капиллярной дефектоскопии | 6093 | до 09.11.2024

## Специалисты (hidden)
ВИК |  | УК |  | ПВК |  | АЭ
Специалист | № удост./Действительно до | Специалист | № удост./Действительно до | Специалист | № удост./Действительно до | Специалист | № удост./Действительно до
Баринов А.Е. | уд. №0013-7876-2023 до 01.2026 | Баринов А.Е. | уд. №0013-7876-2023 до 01.2026 | Плешаков А.В. | уд. №0013-8066-2023 до 03.2026 | Зубенко А.В. | уд. №0039-21977 до 09.2024
Зубенко А.В. | уд. №0013-7971-2023 до 02.2026 | Клюшников А.Ю. | уд. №0045-04-4646 до 11.2023 | Хлебодаров С.А. | уд. №0039-20612 до 05.2024
Клюшников А.Ю. | уд. №0045-04-4646 до 11.2023 | Плешаков А.В. | уд. №0013-8066-2023 до 03.2026
Плешаков А.В. | уд. №0013-8066-2023 до 03.2026 | Семёнов М.В. | уд. №0013-7877-2023 до 01.2026
Семёнов М.В. | уд. №0013-7877-2023 до 01.2026 | Фирстов А.А. | уд. №0013-8067-2023 до 03.2026
Струсевич Д.А. | уд. №0057-3397 до 03.2026 | Хлебодаров С.А. | уд. №0039-20612 до 05.2024
Фирстов А.А. | уд. №0013-8067-2023 до 03.2026
Хлебодаров С.А. | уд. №0013-7992-2023 до 02.2026
ММПМ
[6 empty] | Специалист | № удост./Действительно до
[6 empty] | Клюшников А.Ю. | уд. №0048-4264 до 08.2025
ТВ
[6 empty] | Специалист | № удост./Действительно до
[6 empty] | Зубенко А.В. | уд. №НОАП-0055-1281 до 01.2025
[6 empty] | Клюшников А.Ю. | уд. №НОАП-0055-1526 до 05.2025