## Форма (hidden)
Номер ЗЭПБ (001-2023-009/ххх) | 1868
Наименование организации проводившей контроль | ООО «ОРГЭНЕРГОНЕФТЬ»
Дата проведения контроля | 2023-06-14
Номер трубопровода / Рег. № | 2
Наименование трубопровода | Вакуумный газойль из 401-Е01 на прием насосов 401-N02A/B Линии 1404,1405
Технологическая установка (участок) | Цех №4, установка каталитического крекинга FCC
Предприятие-владелец | АО «КНПЗ»
Наличие антикоррозинного покрытия | +
Наличие теплоизоляционного покрытия | +
Наличие арматуры | +
Для вставки в УЗТ
Примечание: Расположение зон контроля толщин стенок элементов трубопровода приведено на схеме контроля.
Вывод: Значения фактической толщины стенок превышают отбраковочные значения.
Данные о приборах:
Наименование прибора |  | Заводской № |  | Срок действия свидетельства о поверке
Толщиномер ультразвуковой А 1208 |  | 4162669
Контроль выполнил(и):
Квалификация исполнителя |  | № квалификационного удостоверения исполнителя / срок действия | Подпись исполнителя |  | Ф.И.О. исполнителя
Специалист НК II уровня квалификации |  |  |  |  | Плешаков А.В.
Генеральный директор |  |  |  |  | Волгин Д.С.
Для вставки в ММПМ
Примечание: Расположение зон капиллярного контроля приведено на схеме контроля.
Расположение зон капиллярного контроля приведено на схеме контроля.
Выводы
Дефектов в зонах контроля не обнаружено.
Данные о приборах:
Наименование прибора | [5 empty] | Заводской номер прибора |  | Срок действия свидетельства о поверке
Прибор магнитометрический для определения концентрации напряжений «ИКН» (мод. ИКН-1М-4) | [5 empty] | М-4-277 |  | до 14.07.2023
Контроль выполнил(и):
Уровень квалификации исполнителя |  |  | № квалификационного удостоверения исполнителя / срок действия |  |  |  | Подпись | Ф.И.О. исполнителя
Специалист НК II уровня квалификации |  |  | уд. №0048-4264 до 08.2025 |  |  |  |  | Клюшников А.Ю.

## ВИК
визуально-измерительного контроля трубопровода
Наименование организации проводившей контроль |  |  | Дата проведения контроля
Предприятие владелец
Технологическая установка (участок)
Номер трубопровода
Наименование трубопровода
Сведения о проведении контроля:
Визуально-измерительный контроль проводился в соответствии с Федеральные нормы и правила в области промышленной безопасности «Правила безопасной эксплуатации технологических трубопроводов», ГОСТ Р ИСО 17637-2014, ГОСТ 16037-80, ГОСТ 32569-2013 «Трубопроводы технологические стальные. Требования к устройству и эксплуатации на взрывопожароопасных и химически опасных производствах».
При визуально-измерительном контроле наружной поверхности выявлено:
Наружный осмотр, внутренний осмотр в доступных местах |  | поверхностных дефектов в виде деформации (гофры, вмятины, вздутия), трещин, отслоений, коррозионных повреждений на поверхности основного металла трубопровода не выявлено
Состояние основного металла конструктивных элементов трубопровода |  | удовлетворительное
Состояние сварных соединений |  | на поверхности сварных соединений трещин, свищей, пор, подрезов, коррозионных повреждений и других недопустимых дефектов не выявлено
Состояние антикоррозионного покрытия
Состояние теплоизоляции
Состояние опорных конструкций и фундаментов |  | удовлетворительное
Состояние крепежных элементов |  | удовлетворительное
Состояние запорно-регулирующей арматуры
Обнаруженные дефекты |  | отсутствуют
Выводы:
Дефектов не выявлено, техническое состояние трубопровода удовлетворительное
Данные о приборах:
Наименование прибора |  | Серийный № |  |  | Срок действия свидетельства о поверке
Комплект визуального и измерительного контроля |  | 052
Контроль выполнил(и):
Квалификация исполнителя |  | № квалификационного удостоверения исполнителя / срок действия |  | Подпись исполнителя | Ф.И.О. исполнителя
Специалист НК II уровня квалификации |  |  |  |  | Фирстов А.А.
Генеральный директор |  |  |  |  | Волгин Д.С.

## УЗТ (коркарта)
Наименование организации проводившей контроль | [8 empty] | Дата проведения контроля
Предприятие-владелец
Технологическая установка (участок) |  |  |  | qqq
Номер трубопровода
Наименование трубопровода
Сведения о проведении контроля
Контроль проведён в соответствии с требованиями Федеральных норм и правил в области промышленной безопасности «Основные требования к проведению неразрушающего контроля технических устройств, зданий и сооружений на опасных производственных объектах», ГОСТ Р 55614-2013 "Контроль неразрушающий. Толщиномеры ультразвуковые. Общие технические требования", ГОСТ Р ИСО 16809-2015 "Контроль неразрушающий. Контроль ультразвуковой. Измерение толщины".
Результаты контроля:
№ точки по схеме | № сечения | Наименование элемента | Материал | Год ввода элемента | Диаметр и толщина стенки, мм |  | Отбр. толщ., мм | Минимальный замер элемента, мм | Минимальный замер по сечению, мм | Результаты замеров, мм
[10 empty] | 1 | 2 | 3 | 4
- | - | - | - | - | - | - | - | - | - | - | - | - | -
1 | 1 | Труба | 20 | 2016 | 273 | 7 | 3 | 9.1 | 9.1 | 9.2 | 9.4 | 9.1 | 9.2
2 | 1 | Труба вр1 | 20 | 2016 | 273 | 7 | 3 | 8.9 | 9 | 9.2 | 9.5 | 9.2 | 9
2 | 2 | Труба вр1 | 20 | 2016 | 273 | 7 | 3 | - | 8.9 | 9.3 | 9.2 | 8.9 | -
2 | 3 | Труба вр1 | 20 | 2016 | 273 | 7 | 3 | - | 9 | 9 | 9.7 | 9.4 | 9.2
2 | 4 | Труба вр2 | 20 | 2016 | 57 | 4 | 1.5 | 5 | 5 | 5 | 5.3 | 5.1 | 5.5
2 | 5 | Труба вр2 | 20 | 2016 | 57 | 4 | 1.5 | - | 5.2 | 5.3 | 5.4 | 5.2 | 5.6
3 | 1 | Труба | 20 | 2016 | 57 | 4 | 1.5 | 5 | 5 | 5.6 | 5.3 | 5 | 5.1
4 | 1 | Труба | 20 | 2016 | 57 | 4 | 1.5 | 5.2 | 5.2 | 5.2 | 5.4 | 5.3 | 5.5
5 | 1 | Труба | 20 | 2016 | 273 | 7 | 3 | 9.1 | 9.1 | 9.1 | 9.3 | 9.4 | 9.2
6 | 1 | Отвод | 20 | 2016 | 273 | 8 | 3 | 8.8 | 8.8 | 9.1 | 8.8 | 9.3 | 9.4
6 | 2 | Отвод | 20 | 2016 | 273 | 8 | 3 | - | 8.9 | 9.7 | 9.2 | 9 | 8.9
6 | 3 | Отвод | 20 | 2016 | 273 | 8 | 3 | - | 8.9 | 8.9 | 9 | 9.1 | 9.2
6 | 4 | Отвод | 20 | 2016 | 273 | 8 | 3 | - | 9.1 | 9.1 | - | - | -
7 | 1 | Труба | 20 | 2016 | 273 | 7 | 3 | 8.7 | 8.7 | 8.7 | 9.1 | 9.2 | 9.3
8 | 1 | Труба | 20 | 2016 | 273 | 7 | 3 | 8.6 | 8.6 | 8.6 | 9 | 9.4 | 9.1
9 | 1 | Тройник | 20 | 2016 | 273/273 | 7 | 3 | 9.7 | 9.9 | 10.7 | 9.9 | 10.6 | 10.5
9 | 2 | Тройник | 20 | 2016 | 273/273 | 7 | 3 | - | 10.4 | 10.8 | 10.4 | 10.9 | -
9 | 3 | Тройник | 20 | 2016 | 273/273 | 7 | 3 | - | 9.7 | 9.7 | 10.6 | 10.4 | 10.9
9 | 4 | Тройник | 20 | 2016 | 273/273 | 7 | 3 | - | 10.5 | 10.7 | 10.9 | 10.5 | 11
9 | 5 | Тройник | 20 | 2016 | 273/273 | 7 | 3 | - | 10.6 | 10.8 | 10.6 | 10.9 | 10.7
10 | 1 | Труба | 20 | 2016 | 273 | 7 | 3 | 8.9 | 8.9 | 8.9 | 9.2 | 9 | 9.1
11 | 1 | Труба | 20 | 2016 | 273 | 7 | 3 | 8.7 | 8.7 | 8.7 | 9.2 | 9.1 | 9
12 | 1 | Переход | 20 | 2016 | 273/219 | 7 | 3 | 9 | 9 | 9 | 9.4 | 9.6 | 9.3
12 | 2 | Переход | 20 | 2016 | 273/219 | 7 | 3 | - | 10.2 | 10.5 | 10.2 | 10.4 | 10.7
13 | 1 | Фланец | 20 | 2016 | 200 | - | 2.5 | 10.2 | 10.2 | 10.2 | 10.8 | 10.8 | 10.2
14 | 1 | Задвижка | 20Л | 2016 | 200 | - | 6.5 | 13.7 | 14.4 | 14.8 | 14.4 | 14.5 | 14.4
14 | 2 | Задвижка | 20Л | 2016 | 200 | - | 6.5 | - | 13.8 | 14.1 | 13.9 | 14.5 | 13.8
14 | 3 | Задвижка | 20Л | 2016 | 200 | - | 6.5 | - | 13.7 | 14 | 14.3 | 13.7 | 14.7
14 | 4 | Задвижка | 20Л | 2016 | 200 | - | 6.5 | - | 14.3 | 14.3 | - | - | -
15 | 1 | Труба | 20 | 2016 | 273 | 7 | 3 | 8.7 | 8.7 | 8.7 | 9 | 8.9 | 9
16 | 1 | Труба | 20 | 2016 | 273 | 7 | 3 | 8.8 | 8.8 | 8.8 | 9.3 | 9.1 | 9.2
17 | 1 | Фланец | 20 | 2016 | 250 | - | 3 | 10.2 | 10.2 | 10.2 | 10.5 | 10.5 | 10.2
18 | 1 | Задвижка | 25Л | 2016 | 250 | - | 6.5 | 15 | 15.2 | 16.4 | 15.2 | 15.3 | 15.4
18 | 2 | Задвижка | 25Л | 2016 | 250 | - | 6.5 | - | 15 | 15 | 15.3 | 16.6 | 15.2
18 | 3 | Задвижка | 25Л | 2016 | 250 | - | 6.5 | - | 15 | 15.6 | 16.2 | 15 | 16.4
18 | 4 | Задвижка | 25Л | 2016 | 250 | - | 6.5 | - | 16 | 16 | - | - | -
19 | 1 | Тройник | 20 | 2016 | 273/159 | 7 | 3 | 9.3 | 9.9 | 10.7 | 10.5 | 10.6 | 9.9
19 | 2 | Тройник | 20 | 2016 | 273/159 | 7 | 3 | - | 10.4 | 10.9 | 10.6 | 10.4 | -
19 | 3 | Тройник | 20 | 2016 | 273/159 | 7 | 3 | - | 10.4 | 11 | 10.4 | 10.8 | 10.6
19 | 4 | Тройник | 20 | 2016 | 273/159 | 7 | 3 | - | 9.3 | 9.3 | 9.6 | 9.8 | 9.7
19 | 5 | Тройник | 20 | 2016 | 273/159 | 7 | 3 | - | 9.4 | 9.5 | 9.9 | 9.4 | 9.5
20 | 1 | Переход | 20 | 2016 | 159/57 | 4.5 | 2.5 | 8.7 | 9 | 9.2 | 9.4 | 9 | 9.1
20 | 2 | Переход | 20 | 2016 | 159/57 | 4.5 | 2.5 | - | 8.7 | 9.3 | 9 | 8.7 | 9.1
21 | 1 | Отвод | 20 | 2016 | 57 | 4 | 1.5 | 5.4 | 5.7 | 5.8 | 5.9 | 6.1 | 5.7
21 | 2 | Отвод | 20 | 2016 | 57 | 4 | 1.5 | - | 5.4 | 5.5 | 5.7 | 5.4 | 5.6
21 | 3 | Отвод | 20 | 2016 | 57 | 4 | 1.5 | - | 5.4 | 5.8 | 5.9 | 6 | 5.4
21 | 4 | Отвод | 20 | 2016 | 57 | 4 | 1.5 | - | 5.7 | 5.7 | - | - | -
22 | 1 | Труба | 20 | 2016 | 57 | 4 | 1.5 | 5.3 | 5.3 | 5.4 | 5.5 | 5.7 | 5.3
23 | 1 | Труба | 20 | 2016 | 57 | 4 | 1.5 | 5 | 5 | 5.2 | 5.4 | 5 | 5.1
24 | 1 | Отвод | 20 | 2016 | 57 | 4 | 1.5 | 5.6 | 5.7 | 5.8 | 6 | 5.9 | 5.7
24 | 2 | Отвод | 20 | 2016 | 57 | 4 | 1.5 | - | 5.6 | 5.9 | 5.7 | 5.8 | 5.6
24 | 3 | Отвод | 20 | 2016 | 57 | 4 | 1.5 | - | 5.7 | 5.7 | 5.8 | 5.7 | 5.8
24 | 4 | Отвод | 20 | 2016 | 57 | 4 | 1.5 | - | 5.8 | 5.8 | - | - | -
25 | 1 | Труба | 20 | 2016 | 57 | 4 | 1.5 | 5.6 | 5.6 | 5.6 | 5.9 | 5.7 | 5.8
26 | 1 | Труба | 20 | 2016 | 57 | 4 | 1.5 | 5.4 | 5.4 | 5.9 | 5.6 | 5.4 | 5.7
27 | 1 | Отвод | 20 | 2016 | 57 | 4 | 1.5 | 5 | 5.4 | 5.6 | 5.9 | 5.4 | 5.8
27 | 2 | Отвод | 20 | 2016 | 57 | 4 | 1.5 | - | 5.2 | 5.8 | 5.2 | 5.3 | 5.7
27 | 3 | Отвод | 20 | 2016 | 57 | 4 | 1.5 | - | 5 | 5.3 | 5 | 5.4 | 5.2
27 | 4 | Отвод | 20 | 2016 | 57 | 4 | 1.5 | - | 5.6 | 5.6 | - | - | -
28 | 1 | Труба | 20 | 2016 | 57 | 4 | 1.5 | 5 | 5 | 5.1 | 5.4 | 5.3 | 5
29 | 1 | Труба вр1 | 20 | 2016 | 57 | 4 | 1.5 | 5 | 5 | 5.2 | 5 | 5.3 | 5.4
29 | 2 | Труба вр1 | 20 | 2016 | 57 | 4 | 1.5 | - | 5.2 | 5.4 | 5.3 | 5.2 | -
29 | 3 | Труба вр1 | 20 | 2016 | 57 | 4 | 1.5 | - | 5.1 | 5.2 | 5.1 | 5.5 | 5.3
29 | 4 | Труба вр2 | 20 | 2016 | 32 | 4 | 1.5 | 3.8 | 3.8 | 4.2 | 4 | 4 | 3.8
29 | 5 | Труба вр2 | 20 | 2016 | 32 | 4 | 1.5 | - | 3.8 | 4 | 3.8 | 3.9 | 4.1
30 | 1 | Труба | 20 | 2016 | 32 | 4 | 1.5 | 3.9 | 3.9 | 4.2 | 4.3 | 3.9 | 4.1
31 | 1 | Гиб | 20 | 2016 | 32 | 4 | 1.5 | 3.8 | 3.8 | 3.9 | 4 | 3.8 | 4
32 | 1 | Труба | 20 | 2016 | 57 | 4 | 1.5 | 5.3 | 5.3 | 5.6 | 5.6 | 5.4 | 5.3
35 | 1 | Отвод | 20 | 2016 | 273 | 8 | 3 | 8.9 | 8.9 | 8.9 | 9.2 | 9 | 9.3
35 | 2 | Отвод | 20 | 2016 | 273 | 8 | 3 | - | 8.9 | 9.1 | 9.4 | 9.2 | 8.9
35 | 3 | Отвод | 20 | 2016 | 273 | 8 | 3 | - | 9 | 9 | 9.3 | 9.9 | 9.1
35 | 4 | Отвод | 20 | 2016 | 273 | 8 | 3 | - | 8.9 | 8.9 | - | - | -
36 | 1 | Труба | 20 | 2016 | 273 | 7 | 3 | 9 | 9 | 9.2 | 9 | 9.3 | 9.4
37 | 1 | Труба | 20 | 2016 | 273 | 7 | 3 | 8.8 | 8.8 | 8.9 | 9.4 | 9.1 | 8.8
38 | 1 | Отвод | 20 | 2016 | 273 | 8 | 3 | 8.7 | 9.5 | 9.7 | 9.8 | 9.6 | 9.5
38 | 2 | Отвод | 20 | 2016 | 273 | 8 | 3 | - | 9.6 | 9.7 | 9.6 | 9.8 | 9.9
38 | 3 | Отвод | 20 | 2016 | 273 | 8 | 3 | - | 8.7 | 8.7 | 9.3 | 9.5 | 9.4
38 | 4 | Отвод | 20 | 2016 | 273 | 8 | 3 | - | 9.1 | 9.1 | - | - | -
39 | 1 | Труба | 20 | 2016 | 273 | 7 | 3 | 9.1 | 9.1 | 9.2 | 9.4 | 9.3 | 9.1
40 | 1 | Труба | 20 | 2016 | 273 | 7 | 3 | 8.9 | 8.9 | 9 | 8.9 | 9.5 | 9.3
41 | 1 | Отвод | 20 | 2016 | 273 | 8 | 3 | 9 | 9.1 | 9.4 | 9.2 | 9.1 | 9.3
41 | 2 | Отвод | 20 | 2016 | 273 | 8 | 3 | - | 9.1 | 9.1 | 9.4 | 9.2 | 9.5
41 | 3 | Отвод | 20 | 2016 | 273 | 8 | 3 | - | 9 | 9.5 | 9.3 | 9 | 9.3
41 | 4 | Отвод | 20 | 2016 | 273 | 8 | 3 | - | 9.6 | 9.6 | - | - | -
42 | 1 | Труба | 20 | 2016 | 273 | 7 | 3 | 8.9 | 8.9 | 9.4 | 9.3 | 9 | 8.9
43 | 1 | Труба | 20 | 2016 | 273 | 7 | 3 | 9 | 9 | 9.3 | 9 | 9.1 | 9.2
44 | 1 | Отвод | 20 | 2016 | 273 | 8 | 3 | 8.7 | 8.7 | 8.9 | 9.2 | 8.7 | 9.3
44 | 2 | Отвод | 20 | 2016 | 273 | 8 | 3 | - | 8.9 | 9.4 | 9.5 | 8.9 | 9.1
44 | 3 | Отвод | 20 | 2016 | 273 | 8 | 3 | - | 9 | 9.1 | 9.3 | 9.3 | 9
44 | 4 | Отвод | 20 | 2016 | 273 | 8 | 3 | - | 9 | 9 | - | - | -
45 | 1 | Труба | 20 | 2016 | 273 | 7 | 3 | 8.9 | 8.9 | 8.9 | 9.3 | 9.1 | 9.4
46 | 1 | Труба | 20 | 2016 | 273 | 7 | 3 | 8.9 | 8.9 | 9.4 | 9.2 | 9.1 | 8.9
47 | 1 | Труба | 20 | 2016 | 273 | 7 | 3 | 8.8 | 8.8 | 9.2 | 8.8 | 9 | 9.4
48 | 1 | Труба | 20 | 2016 | 273 | 7 | 3 | 8.8 | 8.8 | 9.2 | 9 | 8.8 | 9.3
49 | 1 | Отвод | 20 | 2016 | 273 | 8 | 3 | 8.8 | 8.9 | 9.2 | 9 | 8.9 | 9.1
49 | 2 | Отвод | 20 | 2016 | 273 | 8 | 3 | - | 8.8 | 8.8 | 9.1 | 9.4 | 9.3
49 | 3 | Отвод | 20 | 2016 | 273 | 8 | 3 | - | 8.9 | 9.5 | 9.2 | 9 | 8.9
49 | 4 | Отвод | 20 | 2016 | 273 | 8 | 3 | - | 9.3 | 9.3 | - | - | -
50 | 1 | Труба | 20 | 2016 | 273 | 7 | 3 | 8.8 | 8.8 | 9.3 | 8.8 | 8.9 | 9.1
51 | 1 | Труба | 20 | 2016 | 273 | 7 | 3 | 8.9 | 8.9 | 9.2 | 9 | 8.9 | 9.2
52 | 1 | Отвод | 20 | 2016 | 273 | 8 | 3 | 8.8 | 8.9 | 9.3 | 9 | 9.1 | 8.9
52 | 2 | Отвод | 20 | 2016 | 273 | 8 | 3 | - | 9 | 9.2 | 9.4 | 9 | 9.2
52 | 3 | Отвод | 20 | 2016 | 273 | 8 | 3 | - | 8.8 | 9.3 | 8.8 | 8.9 | 9
52 | 4 | Отвод | 20 | 2016 | 273 | 8 | 3 | - | 9.1 | 9.1 | - | - | -
53 | 1 | Труба | 20 | 2016 | 273 | 7 | 3 | 8.8 | 8.8 | 9 | 9 | 8.9 | 8.8
54 | 1 | Труба | 20 | 2016 | 273 | 7 | 3 | 8.9 | 8.9 | 8.9 | 9.2 | 9.4 | 9.1
55 | 1 | Отвод | 20 | 2016 | 273 | 8 | 3 | 8.8 | 8.9 | 9 | 9.3 | 9.1 | 8.9
55 | 2 | Отвод | 20 | 2016 | 273 | 8 | 3 | - | 8.8 | 9.1 | 9.4 | 8.8 | 9.4
55 | 3 | Отвод | 20 | 2016 | 273 | 8 | 3 | - | 9.1 | 9.2 | 9.5 | 9.2 | 9.1
55 | 4 | Отвод | 20 | 2016 | 273 | 8 | 3 | - | 8.9 | 8.9 | - | - | -
56 | 1 | Труба | 20 | 2016 | 273 | 7 | 3 | 8.8 | 8.8 | 9.2 | 9.3 | 8.8 | 9.2
57 | 1 | Труба | 20 | 2016 | 273 | 7 | 3 | 8.8 | 8.8 | 9 | 8.9 | 9.4 | 8.8
58 | 1 | Отвод | 20 | 2016 | 273 | 8 | 3 | 8.7 | 8.7 | 8.7 | 8.9 | 9.2 | 8.9
58 | 2 | Отвод | 20 | 2016 | 273 | 8 | 3 | - | 8.9 | 8.9 | 9.1 | 9 | 9.2
58 | 3 | Отвод | 20 | 2016 | 273 | 8 | 3 | - | 9.1 | 9.1 | 9.2 | 9.3 | 9.1
58 | 4 | Отвод | 20 | 2016 | 273 | 8 | 3 | - | 9.2 | 9.2 | - | - | -
59 | 1 | Отвод | 20 | 2016 | 273 | 8 | 3 | 8.5 | 8.7 | 8.7 | 9.4 | 9.1 | 9.2
59 | 2 | Отвод | 20 | 2016 | 273 | 8 | 3 | - | 9 | 9.5 | 9 | 9.2 | 9.1
59 | 3 | Отвод | 20 | 2016 | 273 | 8 | 3 | - | 8.5 | 9.3 | 8.9 | 9.4 | 8.5
59 | 4 | Отвод | 20 | 2016 | 273 | 8 | 3 | - | 9 | 9 | - | - | -
60 | 1 | Труба | 20 | 2016 | 273 | 7 | 3 | 9 | 9 | 9.3 | 9 | 9.2 | 9.5
61 | 1 | Труба | 20 | 2016 | 273 | 7 | 3 | 8.8 | 8.8 | 9.2 | 9.4 | 8.8 | 9.1
62 | 1 | Тройник | 20 | 2016 | 273/273 | 7 | 3 | 9.5 | 10.6 | 11.3 | 10.6 | 10.7 | 10.9
62 | 2 | Тройник | 20 | 2016 | 273/273 | 7 | 3 | - | 10.4 | 10.5 | 10.4 | 10.8 | -
62 | 3 | Тройник | 20 | 2016 | 273/273 | 7 | 3 | - | 9.5 | 9.5 | 10.7 | 11.2 | 10.7
62 | 4 | Тройник | 20 | 2016 | 273/273 | 7 | 3 | - | 10.6 | 11.2 | 10.8 | 10.6 | 11.1
62 | 5 | Тройник | 20 | 2016 | 273/273 | 7 | 3 | - | 10.5 | 11.1 | 11 | 11.2 | 10.5
63 | 1 | Труба | 20 | 2016 | 273 | 7 | 3 | 8.8 | 8.8 | 9 | 9.2 | 8.8 | 9.3
64 | 1 | Труба | 20 | 2016 | 273 | 7 | 3 | 8.9 | 8.9 | 8.9 | 9 | 9.1 | 9.4
65 | 1 | Отвод | 20 | 2016 | 273 | 8 | 3 | 8.8 | 8.8 | 8.8 | 9.1 | 9 | 9.4
65 | 2 | Отвод | 20 | 2016 | 273 | 8 | 3 | - | 8.8 | 9.4 | 8.8 | 9.3 | 9.4
65 | 3 | Отвод | 20 | 2016 | 273 | 8 | 3 | - | 8.9 | 9 | 9.1 | 9.3 | 8.9
65 | 4 | Отвод | 20 | 2016 | 273 | 8 | 3 | - | 9.2 | 9.2 | - | - | -
66 | 1 | Отвод | 20 | 2016 | 273 | 8 | 3 | 8 | 8.2 | 8.7 | 8.3 | 8.4 | 8.2
66 | 2 | Отвод | 20 | 2016 | 273 | 8 | 3 | - | 8.2 | 8.6 | 8.4 | 8.2 | 8.3
66 | 3 | Отвод | 20 | 2016 | 273 | 8 | 3 | - | 8.1 | 8.2 | 8.4 | 8.3 | 8.1
66 | 4 | Отвод | 20 | 2016 | 273 | 8 | 3 | - | 8 | 8 | - | - | -
67 | 1 | Задвижка | 25Л | 2016 | 250 | - | 6.5 | 15.3 | 15.4 | 16.3 | 15.4 | 16.5 | 15.7
67 | 2 | Задвижка | 25Л | 2016 | 250 | - | 6.5 | - | 15.6 | 15.8 | 16 | 15.8 | 15.6
67 | 3 | Задвижка | 25Л | 2016 | 250 | - | 6.5 | - | 15.3 | 15.3 | 15.8 | 15.4 | 16.3
67 | 4 | Задвижка | 25Л | 2016 | 250 | - | 6.5 | - | 15.7 | 15.7 | - | - | -
68 | 1 | Труба | 20 | 2016 | 273 | 7 | 3 | 8.9 | 8.9 | 9.3 | 9.3 | 8.9 | 9.1
85 | 1 | Труба | 20 | 2016 | 273 | 7 | 3 | 9.3 | 9.3 | 9.3 | 9.4 | 9.5 | 9.3
86 | 1 | Труба вр1 | 20 | 2016 | 273 | 7 | 3 | 4.6 | 8.8 | 8.9 | 8.9 | 8.8 | 9.3
86 | 2 | Труба вр1 | 20 | 2016 | 273 | 7 | 3 | - | 9.1 | 9.2 | 9.1 | 9.3 | -
86 | 3 | Труба вр1 | 20 | 2016 | 273 | 7 | 3 | - | 8.8 | 9 | 9.4 | 8.8 | 9.1
86 | 4 | Труба вр2 | 20 | 2016 | 32 | 4 | 1.5 | - | 4.6 | 4.8 | 4.7 | 4.6 | 4.8
86 | 5 | Труба вр2 | 20 | 2016 | 32 | 4 | 1.5 | - | 4.7 | 4.9 | 4.8 | 4.7 | 4.8
87 | 1 | Труба | 20 | 2016 | 32 | 4 | 1.5 | 4.6 | 4.6 | 4.9 | 4.6 | 4.7 | 4.9
88 | 1 | Гиб | 20 | 2016 | 32 | 4 | 1.5 | 4 | 4 | 4.8 | 4 | 4.4 | 4.2
92 | 1 | Переход | 20 | 2016 | 273/159 | 7 | 3 | 9.4 | 12.3 | 12.8 | 12.6 | 12.3 | 12.7
92 | 2 | Переход | 20 | 2016 | 273/159 | 7 | 3 | - | 9.4 | 9.6 | 9.4 | 9.7 | 9.5
93 | 1 | Труба | 20 | 2016 | 159 | 4.5 | 2.5 | 5.7 | 5.7 | 5.7 | 5.9 | 6 | 5.8
94 | 1 | Труба вр1 | 20 | 2016 | 159 | 4.5 | 2.5 | 5.7 | 5.8 | 6 | 5.8 | 6.1 | 6.2
94 | 2 | Труба вр1 | 20 | 2016 | 159 | 4.5 | 2.5 | - | 5.7 | 5.9 | 5.7 | 6.3 | -
94 | 3 | Труба вр1 | 20 | 2016 | 159 | 4.5 | 2.5 | - | 5.7 | 6.1 | 6.3 | 5.7 | 5.9
94 | 4 | Труба вр2 | 20 | 2016 | 32 | 4 | 1.5 | 4.6 | 4.6 | 4.6 | 4.6 | 4.8 | 5.1
94 | 5 | Труба вр2 | 20 | 2016 | 32 | 4 | 1.5 | - | 4.7 | 4.9 | 4.7 | 4.8 | 5
95 | 1 | Труба | 20 | 2016 | 32 | 4 | 1.5 | 4.6 | 4.6 | 5 | 4.8 | 4.6 | 4.7
96 | 1 | Труба | 20 | 2016 | 159 | 4.5 | 2.5 | 5.7 | 5.7 | 5.7 | 5.9 | 6 | 5.8
97 | 1 | Фланец | 20 | 2016 | 150 | - | 2.5 | 12 | 12 | 12 | 12.8 | 12.6 | 12
98 | 1 | Труба | 20 | 2016 | 273 | 7 | 3 | 8.7 | 8.7 | 9 | 8.7 | 9.2 | 9.1
99 | 1 | Отвод | 20 | 2016 | 273 | 8 | 3 | 7.8 | 7.9 | 7.9 | 8.4 | 8.3 | 8.5
99 | 2 | Отвод | 20 | 2016 | 273 | 8 | 3 | - | 8.2 | 8.4 | 8.2 | 8.3 | 8.2
99 | 3 | Отвод | 20 | 2016 | 273 | 8 | 3 | - | 7.8 | 8 | 7.8 | 8.4 | 8.1
99 | 4 | Отвод | 20 | 2016 | 273 | 8 | 3 | - | 8.3 | 8.3 | - | - | -
100 | 1 | Отвод | 20 | 2016 | 273 | 8 | 3 | 7.8 | 7.9 | 8.3 | 7.9 | 8.5 | 8
100 | 2 | Отвод | 20 | 2016 | 273 | 8 | 3 | - | 7.8 | 8.5 | 8.4 | 8.2 | 7.8
100 | 3 | Отвод | 20 | 2016 | 273 | 8 | 3 | - | 8.1 | 8.1 | 8.1 | 8.2 | 8.3
100 | 4 | Отвод | 20 | 2016 | 273 | 8 | 3 | - | 8.1 | 8.1 | - | - | -
101 | 1 | Задвижка | 25Л | 2016 | 250 | - | 6.5 | 15.3 | 15.5 | 15.5 | 15.9 | 16.3 | 16
101 | 2 | Задвижка | 25Л | 2016 | 250 | - | 6.5 | - | 15.8 | 16.3 | 16.5 | 16.7 | 15.8
101 | 3 | Задвижка | 25Л | 2016 | 250 | - | 6.5 | - | 15.7 | 15.7 | 16.2 | 16.3 | 16.4
101 | 4 | Задвижка | 25Л | 2016 | 250 | - | 6.5 | - | 15.3 | 15.3 | - | - | -
102 | 1 | Труба | 20 | 2016 | 273 | 7 | 3 | 8.9 | 8.9 | 9 | 8.9 | 9.1 | 9
118 | 1 | Труба | 20 | 2016 | 273 | 7 | 3 | 9 | 9 | 9.2 | 9 | 9.1 | 9.2
119 | 1 | Труба вр1 | 20 | 2016 | 273 | 7 | 3 | 4.7 | 8.8 | 9 | 9.9 | 9 | 8.8
119 | 2 | Труба вр1 | 20 | 2016 | 273 | 7 | 3 | - | 8.8 | 9.4 | 8.8 | 8.9 | -
119 | 3 | Труба вр1 | 20 | 2016 | 273 | 7 | 3 | - | 9.1 | 9.1 | 9.2 | 9.1 | 9.2
119 | 4 | Труба вр2 | 20 | 2016 | 32 | 4 | 1.5 | - | 4.7 | 4.7 | 4.8 | 5.1 | 4.9
119 | 5 | Труба вр2 | 20 | 2016 | 32 | 4 | 1.5 | - | 4.7 | 4.8 | 4.9 | 5.1 | 4.7
120 | 1 | Труба | 20 | 2016 | 32 | 4 | 1.5 | 4.7 | 4.7 | 4.8 | 5.1 | 4.9 | 4.7
121 | 1 | Гиб | 20 | 2016 | 32 | 4 | 1.5 | 4.5 | 4.5 | 4.5 | 4.9 | 5 | 4.7
125 | 1 | Переход | 20 | 2016 | 273/159 | 7 | 3 | 9.3 | 12.6 | 12.9 | 13.3 | 12.6 | 12.8
125 | 2 | Переход | 20 | 2016 | 273/159 | 7 | 3 | - | 9.3 | 9.3 | 9.6 | 9.4 | 9.5
126 | 1 | Труба | 20 | 2016 | 159 | 4.5 | 2.5 | 5.7 | 5.7 | 6 | 5.7 | 6.2 | 5.9
127 | 1 | Труба вр1 | 20 | 2016 | 159 | 4.5 | 2.5 | 5.8 | 5.8 | 5.8 | 5.9 | 6.4 | 5.8
127 | 2 | Труба вр1 | 20 | 2016 | 159 | 4.5 | 2.5 | - | 6 | 6.3 | 6.1 | 6 | -
127 | 3 | Труба вр1 | 20 | 2016 | 159 | 4.5 | 2.5 | - | 6 | 6.2 | 6 | 6.4 | 6
127 | 4 | Труба вр2 | 20 | 2016 | 32 | 4 | 1.5 | 4.6 | 4.6 | 4.9 | 4.6 | 4.7 | 5
127 | 5 | Труба вр2 | 20 | 2016 | 32 | 4 | 1.5 | - | 4.7 | 4.8 | 5.1 | 4.7 | 5
128 | 1 | Труба | 20 | 2016 | 32 | 4 | 1.5 | 4.6 | 4.6 | 4.8 | 4.6 | 4.7 | 5.1
129 | 1 | Труба | 20 | 2016 | 32 | 4 | 1.5 | 5.7 | 5.7 | 5.7 | 6.2 | 6 | 5.9
130 | 1 | Задвижка | 25Л | 2016 | 50 | - | 4 | 9.4 | 9.6 | 9.6 | 10 | 9.7 | 9.6
130 | 2 | Задвижка | 25Л | 2016 | 50 | - | 4 | - | 9.4 | 10.2 | 9.8 | 9.9 | 9.4
130 | 3 | Задвижка | 25Л | 2016 | 50 | - | 4 | - | 9.7 | 9.7 | 9.7 | 9.8 | 10.1
130 | 4 | Задвижка | 25Л | 2016 | 50 | - | 4 | - | 10 | 10 | - | - | -
131 | 1 | Труба | 20 | 2016 | 273 | 7 | 3 | 9.1 | 9.1 | 9.2 | 9.3 | 9.1 | 9.4
132 | 1 | Труба | 20 | 2016 | 273 | 7 | 3 | 8.8 | 8.8 | 9.1 | 8.8 | 9.3 | 9
133 | 1 | Труба | 20 | 2016 | 273 | 7 | 3 | 8.9 | 8.9 | 9.3 | 9.1 | 9 | 8.9
134 | 1 | Труба | 20 | 2016 | 273 | 7 | 3 | 9.1 | 9.1 | 9.2 | 9.1 | 9.2 | 9.3
135 | 1 | Труба | 20 | 2023 | 273 | 7 | 3 | Ремонт 2023
136 | 1 | Труба | 20 | 2023 | 273 | 7 | 3
137 | 1 | Фильтр рукав | 20 | 2016 | 250 | - | 3 | 10.7 | 10.7 | 10.7 | 10.9 | 10.8 | 10.7
138 | 1 | Фильтр рукав | 20 | 2016 | 250 | - | 3 | 10.7 | 10.7 | 11 | 10.7 | 10.7 | 10.8
139 | 1 | Фильтр (крышка верхняя) | 20 | 2016 | 250 | - | 3 | 22 | 22 | 22.3 | 22.5 | 22 | 22.2
139 | 2 | Фильтр (крышка верхняя) | 20 | 2016 | 250 | - | 3 | - | 22.4 | 22.4 | - | - | -
140 | 1 | Фильтр корпус | 20 | 2016 | 250 | - | 3 | 10.6 | 10.6 | 10.6 | 10.8 | 11 | 10.7
141 | 1 | Фильтр корпус | 20 | 2016 | 250 | - | 3 | 10.7 | 10.7 | 10.8 | 10.7 | 10.8 | 10.7
142 | 1 | Фильтр корпус | 20 | 2016 | 250 | - | 3 | 10.7 | 10.7 | 10.9 | 10.8 | 10.7 | 10.9
143 | 1 | Фильтр (заглушка нижняя) | 20 | 2016 | 250 | - | 3 | 10.6 | 10.6 | 10.6 | 10.8 | 10.9 | 11
143 | 2 | Фильтр (заглушка нижняя) | 20 | 2016 | 250 | - | 3 | - | 10.7 | 10.7 | - | - | -
144 | 1 | Фильтр рукав | 20 | 2016 | 250 | - | 3 | 10.7 | 10.7 | 11 | 10.8 | 10.7 | 10.9
145 | 1 | Фильтр рукав | 20 | 2016 | 250 | - | 3 | 10.7 | 10.7 | 10.8 | 10.7 | 10.8 | 10.9
146 | 1 | Труба | 20 | 2023 | 273 | 7 | 3 | Ремонт 2023
147 | 1 | Труба | 20 | 2023 | 273 | 7 | 3
148 | 1 | Фильтр рукав | 20 | 2016 | 250 | - | 3 | 10.5 | 10.5 | 10.5 | 10.6 | 10.9 | 10.8
149 | 1 | Фильтр рукав | 20 | 2016 | 250 | - | 3 | 10.7 | 10.7 | 10.9 | 10.9 | 10.8 | 10.7
150 | 1 | Фильтр (крышка верхняя) | 20 | 2016 | 250 | - | 3 | 22.1 | 22.1 | 22.4 | 22.3 | 22.2 | 22.1
150 | 2 | Фильтр (крышка верхняя) | 20 | 2016 | 250 | - | 3 | - | 22.3 | 22.3 | - | - | -
151 | 1 | Фильтр корпус | 20 | 2016 | 250 | - | 3 | 10.5 | 10.5 | 10.5 | 10.7 | 10.9 | 10.8
152 | 1 | Фильтр корпус | 20 | 2016 | 250 | - | 3 | 10.6 | 10.6 | 10.9 | 10.6 | 10.9 | 10.8
153 | 1 | Фильтр корпус | 20 | 2016 | 250 | - | 3 | 10.6 | 10.6 | 10.7 | 10.9 | 10.6 | 10.8
154 | 1 | Фильтр (заглушка нижняя) | 20 | 2016 | 250 | - | 3 | 10.7 | 10.7 | 10.9 | 10.7 | 10.8 | 10.9
154 | 2 | Фильтр (заглушка нижняя) | 20 | 2016 | 250 | - | 3 | - | 11 | 11 | - | - | -
155 | 1 | Фильтр рукав | 20 | 2016 | 250 | - | 3 | 10.7 | 10.7 | 10.9 | 10.7 | 10.9 | 10.9
156 | 1 | Фильтр рукав | 20 | 2016 | 250 | - | 3 | 10.6 | 10.6 | 10.9 | 10.7 | 10.6 | 10.7
Примечание: Расположение зон контроля толщин стенок элементов трубопровода приведено на схеме контроля.
Вывод: Значения фактической толщины стенок превышают отбраковочные значения.
Данные о приборах:
Наименование прибора | [6 empty] | Заводской № |  |  |  | Срок действия свидетельства о поверке
Толщиномер ультразвуковой А 1208 | [6 empty] | 4162669
Контроль выполнил(и):
Квалификация исполнителя | [6 empty] | № квалификационного удостоверения исполнителя / срок действия |  |  | Подпись исполнителя |  | Ф.И.О. исполнителя
Специалист НК II уровня квалификации | [11 empty] | Фирстов А.А.
Генеральный директор | [11 empty] | Волгин Д.С.

## Лист2
2021-06-20
1 | Труба | 273 | 7 | 3 | 7.3 | 7.5 | 7.4 | 7.3 | 7.4 | [11 empty] | 1 | 1.1. | 1 | Труба
2 | Труба | 273 | 7 | 3 | 3.9 | 7.5 | 7.3 | 7.3 | 3.9 | 7.4 | 7.4 | 7.3 | 7.4 | 7.3 | 7.5 | 7.5 |  |  |  |  | 2 | 2.1. | 1 | Труба вр1
3 | Труба | 57 | 3 | 1.5 | 5 | 5.2 | 5.1 | 5 | 5.2 | [11 empty] | 3 | 3.1. | 1 | Труба
4 | Труба | 57 | 3 | 1.5 | 5 | 5.2 | 5.1 | 5 | 5.1 | [11 empty] | 4 | 4.1. | 1 | Труба
5 | Труба | 273 | 7 | 3 | 7.3 | 7.5 | 7.4 | 7.3 | 7.5 | [11 empty] | 5 | 5.1. | 1 | Труба
6 | Отвод | 273 | 8 | 3 | 6.7 | 8.3 | 7 | 6.7 | 7.8 | 7 | 8.3 | 6.9 | 7.7 | 7.4 | 7.9 | 7.6 | 8.1 | 7.3 |  |  | 6 | 6.1. | 1 | Отвод
7 | Труба | 273 | 7 | 3 | 8 | 8.3 | 8.3 | 8 | 8.1 | [11 empty] | 7 | 7.1. | 1 | Труба
8 | Труба | 273 | 7 | 3 | 8 | 8.3 | 8.2 | 8 | 8.2 | [11 empty] | 8 | 8.1. | 1 | Труба
9 | Тройник | 273 | 7 | 3 | 8.7 | 9.6 | 9.2 | 8.7 | 9.2 | 8.7 | 9.2 | 9.2 | 8.7 | 8.8 | 8.9 | 9.1 | 8.8 | 9.3 | 9.2 | 9 | 9 | 9.1. | 1 | Тройник
10 | Труба | 273 | 7 | 3 | 8 | 8.4 | 8 | 8 | 8.3 | [11 empty] | 10 | 10.1. | 1 | Труба
11 | Труба | 273 | 7 | 3 | 8 | 8.4 | 8.4 | 8 | 8.4 | [11 empty] | 11 | 11.1. | 1 | Труба
12 | Переход | 273/219 | 7,0/6,0 | 3 | 8.8 | 9.5 | 8.8 | 8.8 | 9.3 | [11 empty] | 12 | 12.1. | 1 | Переход
13 | Фланец Ду200 | - | - | 3 | 11.2 | 11.8 | 11.8 | 11.2 | 11.4 | [11 empty] | 13 | 13.1. | 1 | Фланец
14 | Задвижка Ду200 |  | - | 6.5 | 14.3 | 18.5 | 15.1 | 14.3 | 17.4 | 18.2 | 16.8 | 16.3 | 15.9 | 17.7 | [6 empty] | 14 | 14.1. | 1 | Задвижка
15 | Труба | 273 | 7 | 3 | 7 | 8 | 8 | 7 | 7.7 | [11 empty] | 15 | 15.1. | 1 | Труба
16 | Труба | 273 | 7 | 3 | 7 | 8 | 7.7 | 7 | 7.1 | [11 empty] | 16 | 16.1. | 1 | Труба
17 | Фланец Ду250 | - | - | 3 | 11.2 | 11.5 | 11.5 | 11.2 | 11.5 | [11 empty] | 17 | 17.1. | 1 | Фланец
18 | Задвижка Ду250 | - | - | 6.5 | 13.7 | 24.3 | 16.9 | 13.7 | 22.1 | 21 | 21.8 | 15.8 | 18.9 | 19.1 | [6 empty] | 18 | 18.1. | 1 | Задвижка
19 | Тройник | 273/159 | 7,0/4,5 | 3 | 7 | 7.6 | 7.2 | 7 | 7.2 | 7.1 | 7.1 | 7.4 | 7.6 | 7.5 | 7.4 | 7.2 | 7.5 | 7.5 | 7.6 | 7.1 | 19 | 19.1. | 1 | Тройник
20 | Переход | 159/57 | 4,5/3,0 | 3 | 5.3 | 5.8 | 5.4 | 5.3 | 5.6 | [11 empty] | 20 | 20.1. | 1 | Переход
21 | Отвод | 57 | 4 | 1.5 | 5.4 | 5.9 | 5.9 | 5.4 | 5.7 | 5.6 | 5.8 | 5.4 | 5.6 | 5.7 | 5.7 | 5.9 | 5.7 | 5.7 |  |  | 21 | 21.1. | 1 | Отвод
22 | Труба | 57 | 4 | 1.5 | 4.8 | 5 | 4.9 | 4.8 | 4.8 | [11 empty] | 22 | 22.1. | 1 | Труба
23 | Труба | 57 | 4 | 1.5 | 4.8 | 5 | 4.8 | 4.8 | 5 | [11 empty] | 23 | 23.1. | 1 | Труба
24 | Отвод | 57 | 4 | 1.5 | 4.8 | 5.5 | 5.1 | 4.8 | 5.1 | 5.5 | 5.5 | 5.1 | 5.1 | 5.5 | 4.9 | 5.3 | 5.5 | 5.5 |  |  | 24 | 24.1. | 1 | Отвод
25 | Труба | 57 | 4 | 1.5 | 3.6 | 3.8 | 3.8 | 3.6 | 3.8 | [11 empty] | 25 | 25.1. | 1 | Труба
26 | Труба | 57 | 4 | 1.5 | 3.6 | 3.8 | 3.8 | 3.6 | 3.6 | [11 empty] | 26 | 26.1. | 1 | Труба
27 | Отвод | 57 | 4 | 1.5 | 4.3 | 4.5 | 4.5 | 4.3 | 4.5 | 4.3 | 4.3 | 4.3 | 4.5 | 4.4 | 4.5 | 4.5 | 4.4 | 4.4 |  |  | 27 | 27.1. | 1 | Отвод
28 | Труба | 57 | 4 | 1.5 | 3.6 | 3.8 | 3.8 | 3.6 | 3.6 | [11 empty] | 28 | 28.1. | 1 | Труба
29 | Труба | 57 | 4 | 1.5 | 3.6 | 3.8 | 3.7 | 3.6 | 3.8 | 3.8 | 3.7 | 3.7 | 3.6 | 3.8 | 3.8 | 3.8 |  |  |  |  | 29 | 29.1. | 1 | Труба вр1
30 | Труба | 32 | 4 | 1.5 | 3.6 | 3.8 | 3.7 | 3.6 | 3.8 | [11 empty] | 30 | 30.1. | 1 | Труба
31 | Гиб | 32 | 4 | 1.5 | 3.5 | 3.9 | 3.7 | 3.5 | 3.8 | 3.9 | 3.6 | 3.5 | 3.5 | 3.9 | 3.7 | 3.8 | 3.6 | 3.7 |  |  | 31 | 31.1. | 1 | Гиб
32 | Труба | 57 | 4 | 1.5 | 3.6 | 3.8 | 3.8 | 3.6 | 3.7 | [11 empty] | 32 | 32.1. | 1 | Труба
33 | Труба | 273 | 7 | 3 | 8.4 | 8.7 | 8.5 | 8.4 | 8.5
34 | Труба | 273 | 7 | 3 | 8.4 | 8.7 | 8.6 | 8.4 | 8.5
35 | Отвод | 273 | 8 | 3 | 6.5 | 7 | 6.6 | 6.5 | 6.9 | 7 | 6.7 | 6.8 | 6.8 | 6.6 | 6.6 | 6.7 | 6.9 | 6.8 |  |  | 35 | 35.1. | 1 | Отвод
36 | Труба | 273 | 7 | 3 | 8.4 | 8.8 | 8.7 | 8.4 | 8.4 | [11 empty] | 36 | 36.1. | 1 | Труба
37 | Труба | 273 | 7 | 3 | 8.4 | 8.8 | 8.6 | 8.4 | 8.5 | [11 empty] | 37 | 37.1. | 1 | Труба
38 | Отвод | 273 | 8 | 3 | 8 | 8.4 | 8.4 | 8 | 8 | 8.3 | 8.1 | 8.4 | 8 | 8.1 | 8.2 | 8.3 | 8 | 8.3 |  |  | 38 | 38.1. | 1 | Отвод
39 | Труба | 273 | 7 | 3 | 8.3 | 8.5 | 8.4 | 8.3 | 8.3 | [11 empty] | 39 | 39.1. | 1 | Труба
40 | Труба | 273 | 7 | 3 | 8.3 | 8.5 | 8.5 | 8.3 | 8.5 | [11 empty] | 40 | 40.1. | 1 | Труба
41 | Отвод | 273 | 8 | 3 | 7.7 | 8.3 | 8 | 7.7 | 8.1 | 8.1 | 8.3 | 7.8 | 7.8 | 8.2 | 7.8 | 7.7 | 7.7 | 7.8 |  |  | 41 | 41.1. | 1 | Отвод
42 | Труба | 273 | 7 | 3 | 8.2 | 8.4 | 8.4 | 8.2 | 8.4 | [11 empty] | 42 | 42.1. | 1 | Труба
43 | Труба | 273 | 7 | 3 | 8.2 | 8.4 | 8.4 | 8.2 | 8.2 | [11 empty] | 43 | 43.1. | 1 | Труба
44 | Отвод | 273 | 8 | 3 | 7.6 | 8.3 | 7.7 | 7.6 | 7.7 | 7.9 | 7.9 | 8.2 | 7.7 | 8.1 | 8.3 | 8 | 7.6 | 7.8 |  |  | 44 | 44.1. | 1 | Отвод
45 | Труба | 273 | 7 | 3 | 8.3 | 8.5 | 8.3 | 8.3 | 8.4 | [11 empty] | 45 | 45.1. | 1 | Труба
46 | Труба | 273 | 7 | 3 | 8.3 | 8.5 | 8.3 | 8.3 | 8.4 | [11 empty] | 46 | 46.1. | 1 | Труба
47 | Труба | 273 | 7 | 3 | 8.3 | 8.7 | 8.4 | 8.3 | 8.7 | [11 empty] | 47 | 47.1. | 1 | Труба
48 | Труба | 273 | 7 | 3 | 8.3 | 8.7 | 8.4 | 8.3 | 8.6 | [11 empty] | 48 | 48.1. | 1 | Труба
49 | Отвод | 273 | 8 | 3 | 7.6 | 8.2 | 7.8 | 7.6 | 8.1 | 7.9 | 7.9 | 8.2 | 8 | 7.8 | 8.1 | 8.2 | 8.1 | 8.2 |  |  | 49 | 49.1. | 1 | Отвод
50 | Труба | 273 | 7 | 3 | 8.2 | 8.4 | 8.4 | 8.2 | 8.4 | [11 empty] | 50 | 50.1. | 1 | Труба
51 | Труба | 273 | 7 | 3 | 7.9 | 8.2 | 7.9 | 7.9 | 7.9 | [11 empty] | 51 | 51.1. | 1 | Труба
52 | Отвод | 273 | 8 | 3 | 7.7 | 8.5 | 8.2 | 7.7 | 8 | 8 | 8.2 | 8.5 | 7.9 | 8.1 | 8.4 | 7.8 | 7.9 | 7.9 |  |  | 52 | 52.1. | 1 | Отвод
53 | Труба | 273 | 7 | 3 | 7.8 | 8.2 | 8 | 7.8 | 8 | [11 empty] | 53 | 53.1. | 1 | Труба
54 | Труба | 273 | 7 | 3 | 7.8 | 8.2 | 8.1 | 7.8 | 7.9 | [11 empty] | 54 | 54.1. | 1 | Труба
55 | Отвод | 273 | 8 | 3 | 7.7 | 8.3 | 8.2 | 7.7 | 7.8 | 8.3 | 8.2 | 8 | 7.7 | 7.7 | 8.3 | 7.8 | 8.1 | 7.7 |  |  | 55 | 55.1. | 1 | Отвод
56 | Труба | 273 | 7 | 3 | 7.6 | 8 | 7.9 | 7.6 | 7.8 | [11 empty] | 56 | 56.1. | 1 | Труба
57 | Труба | 273 | 7 | 3 | 7.6 | 8 | 8 | 7.6 | 7.6 | [11 empty] | 57 | 57.1. | 1 | Труба
58 | Отвод | 273 | 8 | 3 | 7.9 | 8.4 | 8.2 | 7.9 | 8.1 | 8.2 | 8.1 | 8 | 8 | 8.2 | 8.2 | 8.1 | 8.4 | 7.9 |  |  | 58 | 58.1. | 1 | Отвод
59 | Отвод | 273 | 8 | 3 | 7.8 | 8.2 | 8 | 7.8 | 8.1 | 8.1 | 8 | 8.1 | 8.2 | 7.8 | 7.8 | 7.9 | 8 | 8.2 |  |  | 59 | 59.1. | 1 | Отвод
60 | Труба | 273 | 7 | 3 | 7.4 | 8.2 | 7.9 | 7.4 | 8.1 | [11 empty] | 60 | 60.1. | 1 | Труба
61 | Труба | 273 | 7 | 3 | 7.4 | 8.2 | 8.2 | 7.4 | 7.5 | [11 empty] | 61 | 61.1. | 1 | Труба
62 | Тройник | 273 | 7 | 3 | 8.8 | 11.4 | 10.7 | 8.8 | 9.1 | 8.9 | 10.5 | 11.1 | 9.6 | 9.3 | 8.9 | 10.6 | 10.8 | 9.5 | 9.6 | 10.4 | 62 | 62.1. | 1 | Тройник
63 | Труба | 273 | 7 | 3 | 7.4 | 8.5 | 8.5 | 7.4 | 7.7 | [11 empty] | 63 | 63.1. | 1 | Труба
64 | Труба | 273 | 7 | 3 | 7.4 | 8.5 | 8.5 | 7.4 | 7.8 | [11 empty] | 64 | 64.1. | 1 | Труба
65 | Отвод | 273 | 8 | 3 | 7.6 | 8.1 | 8.1 | 7.6 | 8.1 | 8.1 | 7.9 | 7.6 | 7.9 | 7.9 | 7.7 | 8.1 | 7.9 | 7.9 |  |  | 65 | 65.1. | 1 | Отвод
66 | Отвод | 273 | 8 | 3 | 7.8 | 9.2 | 8.2 | 7.8 | 8.6 | 8.2 | 9 | 8 | 8.6 | 8 | 8.4 | 9.2 | 8.1 | 9 |  |  | 66 | 66.1. | 1 | Отвод
67 | Задвижка Ду250 | - | - | 6.5 | 15.3 | 24 | 21.5 | 15.3 | 21.4 | 19.4 | 19.6 | 22.2 | 18.7 | 16.6 | [6 empty] | 67 | 67.1. | 1 | Задвижка
68 | Труба | 273 | 7 | 3 | 8.6 | 9.2 | 9.2 | 8.6 | 9.1 | [11 empty] | 68 | 68.1. | 1 | Труба
69 | Труба | 273 | 7 | 3 | 8.6 | 9.2 | 8.7 | 8.6 | 9.2
70 | Тройник | 273/159 | 7,0/4,5 | 3 | 8.7 | 11.5 | 11.2 | 8.7 | 11.2 | 11.1 | 10.8 | 8.9 | 9.7 | 9.6 | 9 | 9 | 9.4 | 10.9 | 11.5 | 11.3
71 | Переход | 159/108 | 4,5/5 | 3 | 8.7 | 9.6 | 9.5 | 8.7 | 8.9
72 | Труба | 108 | 5 | 2.5 | 5.7 | 6 | 6 | 5.7 | 6
73 | Труба | 108 | 5 | 2.5 | 5.7 | 6 | 5.7 | 5.7 | 5.8 | 5.8 | 5.9 | 5.7 | 5.8 | 5.9 | 5.7 | 5.8
74 | Труба | 32 | 4 | 1.5 | 3.3 | 3.5 | 3.5 | 3.3 | 3.4
75 | Труба | 32 | 4 | 1.5 | 3.4 | 3.5 | 3.5 | 3.4 | 3.5
76 | Труба | 108 | 5 | 2.5 | 5.8 | 6.4 | 6.3 | 5.8 | 6.1
77 | Отвод | 108 | 6 | 2.5 | 5.5 | 6 | 5.8 | 5.5 | 5.7 | 6 | 5.6 | 5.7 | 5.7 | 5.6 | 5.8 | 5.5 | 5.9 | 5.5
78 | Труба | 108 | 5 | 2.5 | 5.9 | 6.5 | 6.4 | 5.9 | 6.5
79 | Труба | 108 | 5 | 2.5 | 5.9 | 6.5 | 6.4 | 5.9 | 6
80 | Отвод | 108 | 6 | 2.5 | 5.4 | 5.7 | 5.7 | 5.4 | 5.6 | 5.7 | 5.7 | 5.7 | 5.7 | 5.5 | 5.4 | 5.7 | 5.6 | 5.5
81 | Труба | 108 | 5 | 2.5 | 5.8 | 6.1 | 5.9 | 5.8 | 6
82 | Труба | 108 | 5 | 2.5 | 5.8 | 6.1 | 6.1 | 5.8 | 5.8
83 | Фланец Ду100 | - | - | 2.5 | 10.9 | 13.4 | 13.3 | 10.9 | 12.8
84 | Задвижка Ду100 | - | - | 5 | 14.1 | 25.2 | 16.5 | 14.1 | 17.1 | 17.4 | 18 | 21.4 | 23.9 | 21.7
85 | Труба | 273 | 7 | 3 | 8.2 | 8.4 | 8.4 | 8.2 | 8.4 | [11 empty] | 85 | 85.1. | 1 | Труба
86 | Труба | 273 | 7 | 3 | 8.2 | 8.4 | 8.3 | 8.2 | 8.2 | 8.4 | 8.2 | 8.3 | 8.2 | 8.3 | 8.4 | 8.3 |  |  |  |  | 86 | 86.1. | 1 | Труба вр1
87 | Труба | 32 | 4 | 1.5 | 3.6 | 3.9 | 3.7 | 3.6 | 3.6 | [11 empty] | 87 | 87.1. | 1 | Труба
88 | Гиб | 32 | 4 | 1.5 | 3.7 | 3.9 | 3.8 | 3.7 | 3.8 | 3.8 | 3.7 | 3.8 | 3.7 | 3.9 | 3.8 | 3.8 | 3.8 | 3.7 |  |  | 88 | 88.1. | 1 | Гиб
89 | Труба | 273 | 7 | 3 | 9.4 | 9.8 | 9.8 | 9.4 | 9.4
90 | Труба | 273 | 7 | 3 | 9.3 | 9.6 | 9.4 | 9.3 | 9.5
91 | Труба | 273 | 7 | 3 | 9.3 | 9.6 | 9.4 | 9.3 | 9.4
92 | Переход | 273/159 | 7,0/4,5 | 3 | 8.1 | 12.2 | 11.4 | 8.1 | 10.3 | [11 empty] | 92 | 92.1. | 1 | Переход
93 | Труба | 159 | 4.5 | 3 | 4.9 | 5.1 | 4.9 | 4.9 | 5.1 | [11 empty] | 93 | 93.1. | 1 | Труба
94 | Труба | 159 | 4.5 | 3 | 4.9 | 5.1 | 5.1 | 4.9 | 5.1 | 4.9 | 5 | 4.9 | 5 | 5 | 5 | 4.9 |  |  |  |  | 94 | 94.1. | 1 | Труба вр1
95 | Труба | 32 | 4 | 1.5 | 3.7 | 3.9 | 3.7 | 3.7 | 3.9 | [11 empty] | 95 | 95.1. | 1 | Труба
96 | Труба | 159 | 4.5 | 3 | 4.8 | 5.1 | 4.8 | 4.8 | 5 | [11 empty] | 96 | 96.1. | 1 | Труба
97 | Фланец Ду150 | - | - | 3 | 13 | 13.8 | 13.6 | 13 | 13 | [11 empty] | 97 | 97.1. | 1 | Фланец
98 | Труба | 273 | 7 | 3 | 7.6 | 8.2 | 8.2 | 7.6 | 7.7 | [11 empty] | 98 | 98.1. | 1 | Труба
99 | Отвод | 273 | 8 | 3 | 7.8 | 9.2 | 8.3 | 7.8 | 8.9 | 8.8 | 8.3 | 9.1 | 7.8 | 7.8 | 8.2 | 8.6 | 8.1 | 7.8 |  |  | 99 | 99.1. | 1 | Отвод
100 | Отвод | 273 | 8 | 3 | 7.4 | 8.5 | 8 | 7.4 | 8.1 | 7.6 | 8.3 | 8.5 | 8.5 | 7.4 | 8 | 8.4 | 8.1 | 8 |  |  | 100 | 100.1. | 1 | Отвод
101 | Задвижка Ду250 | - | - | 6.5 | 13.7 | 24.3 | 22.8 | 13.7 | 15.6 | 20.4 | 17.1 | 19.5 | 22.7 | 16.1 | [6 empty] | 101 | 101.1. | 1 | Задвижка
102 | Труба | 273 | 7 | 3 | 8.6 | 9 | 9 | 8.6 | 8.6 | [11 empty] | 102 | 102.1. | 1 | Труба
103 | Труба | 273 | 7 | 3 | 8.6 | 9 | 8.6 | 8.6 | 9
104 | Тройник | 273/159 | 7,0/4,5 | 3 | 8.6 | 10.8 | 10.3 | 8.6 | 10.3 | 9.2 | 9.8 | 10.2 | 10.3 | 10.5 | 10.4 | 9.2 | 10.8 | 10.8 | 10.4 | 9.8
105 | Переход | 159/108 | 4,5/5 | 3 | 8.8 | 9.4 | 8.8 | 8.8 | 9.2
106 | Труба | 108 | 5 | 2.5 | 5.8 | 6.5 | 5.8 | 5.8 | 5.8
107 | Труба | 108 | 5 | 2.5 | 5.7 | 6 | 6 | 5.7 | 5.7 | 5.9 | 5.7 | 5.9 | 5.9 | 5.8 | 5.9 | 5.8
108 | Труба | 32 | 4 | 1.5 | 3.4 | 3.5 | 3.4 | 3.4 | 3.4
109 | Труба | 32 | 4 | 1.5 | 3.4 | 3.5 | 3.5 | 3.4 | 3.4
110 | Труба | 108 | 5 | 2.5 | 5.8 | 6.5 | 5.8 | 5.8 | 6
111 | Отвод | 108 | 6 | 2.5 | 5.5 | 6 | 6 | 5.5 | 5.9 | 5.6 | 5.7 | 5.9 | 5.8 | 5.7 | 5.8 | 5.9 | 5.6 | 5.5
112 | Труба | 108 | 5 | 2.5 | 5.7 | 6.2 | 5.9 | 5.7 | 5.7
113 | Труба | 108 | 5 | 2.5 | 5.7 | 6.2 | 6.2 | 5.7 | 6.1
114 | Отвод | 108 | 6 | 2.5 | 5.6 | 6 | 6 | 5.6 | 5.9 | 5.9 | 5.9 | 6 | 6 | 5.9 | 5.6 | 5.9 | 6 | 5.9
115 | Труба | 108 | 5 | 2.5 | 5.8 | 6 | 5.9 | 5.8 | 5.9
116 | Труба | 108 | 5 | 2.5 | 5.8 | 6 | 5.9 | 5.8 | 6
117 | Задвижка Ду100 | - | - | 5 | 13.2 | 24.1 | 22 | 13.2 | 16.7 | 23 | 22.9 | 19 | 17.8 | 20.8
118 | Труба | 273 | 7 | 3 | 8.2 | 8.5 | 8.4 | 8.2 | 8.2
119 | Труба | 273 | 7 | 3 | 8.1 | 8.4 | 8.1 | 8.1 | 8.4 | 8.4 | 8.2 | 8.2 | 8.1 | 8.4 | 8.3 | 8.3 |  |  |  |  | 118 | 118.1. | 1 | Труба
120 | Труба | 32 | 4 | 1.5 | 3.6 | 3.8 | 3.6 | 3.6 | 3.7 | [11 empty] | 119 | 119.1. | 1 | Труба вр1
121 | Гиб | 32 | 4 | 1.5 | 3.7 | 3.9 | 3.7 | 3.7 | 3.9 | 3.9 | 3.9 | 3.8 | 3.8 | 3.8 | 3.7 | 3.7 | 3.9 | 3.9 |  |  | 120 | 120.1. | 1 | Труба
122 | Труба | 273 | 7 | 3 | 9.3 | 9.7 | 9.6 | 9.3 | 9.6 | [11 empty] | 121 | 121.1. | 1 | Гиб
123 | Труба | 273 | 7 | 3 | 9.3 | 9.6 | 9.4 | 9.3 | 9.5
124 | Труба | 273 | 7 | 3 | 9.3 | 9.6 | 9.4 | 9.3 | 9.5
125 | Переход | 273/159 | 7,0/4,5 | 3 | 8.3 | 12.3 | 8.7 | 8.3 | 12.1 | [11 empty] | 125 | 125.1. | 1 | Переход
126 | Труба | 159 | 4.5 | 3 | 4.9 | 5.1 | 5 | 4.9 | 4.9 | [11 empty] | 126 | 126.1. | 1 | Труба
127 | Труба | 159 | 4.5 | 3 | 4.9 | 5.1 | 5 | 4.9 | 5.1 | 5.1 | 5 | 5 | 4.9 | 4.9 | 5.1 | 5.1 |  |  |  |  | 127 | 127.1. | 1 | Труба вр1
128 | Труба | 32 | 4 | 1.5 | 3.8 | 4.1 | 4 | 3.8 | 4.1 | [11 empty] | 128 | 128.1. | 1 | Труба
129 | Труба | 159 | 4.5 | 3 | 5 | 5.1 | 5 | 5 | 5.1 | [11 empty] | 129 | 129.1. | 1 | Труба
[21 empty] | 130 | 130.1. | 1 | Задвижка
[21 empty] | 131 | 131.1. | 1 | Труба
[21 empty] | 132 | 132.1. | 1 | Труба
[21 empty] | 133 | 133.1. | 1 | Труба
[21 empty] | 134 | 134.1. | 1 | Труба
[21 empty] | 135 | 135.1. | 1 | Труба
[21 empty] | 136 | 136.1. | 1 | Труба
[21 empty] | 137 | 137.1. | 1 | Фильтр рукав
[21 empty] | 138 | 138.1. | 1 | Фильтр рукав
[21 empty] | 139 | 139.1. | 1 | Фильтр (крышка верхняя)
[21 empty] | 140 | 140.1. | 1 | Фильтр корпус
[21 empty] | 141 | 141.1. | 1 | Фильтр корпус
[21 empty] | 142 | 142.1. | 1 | Фильтр корпус
[21 empty] | 143 | 143.1. | 1 | Фильтр (заглушка нижняя)
[21 empty] | 144 | 144.1. | 1 | Фильтр рукав
[21 empty] | 145 | 145.1. | 1 | Фильтр рукав
[21 empty] | 146 | 146.1. | 1 | Труба
[21 empty] | 147 | 147.1. | 1 | Труба
[21 empty] | 148 | 148.1. | 1 | Фильтр рукав
[21 empty] | 149 | 149.1. | 1 | Фильтр рукав
[21 empty] | 150 | 150.1. | 1 | Фильтр (крышка верхняя)
[21 empty] | 151 | 151.1. | 1 | Фильтр корпус
[21 empty] | 152 | 152.1. | 1 | Фильтр корпус
[21 empty] | 153 | 153.1. | 1 | Фильтр корпус
[21 empty] | 154 | 154.1. | 1 | Фильтр (заглушка нижняя)
[21 empty] | 155 | 155.1. | 1 | Фильтр рукав
[21 empty] | 156 | 156.1. | 1 | Фильтр рукав

## УЗК
ультразвукового контроля конструктивных элементов трубопровода
Наименование организации проводившей контроль | [7 empty] | Предприятие-владелец
Дата проведения контроля | [7 empty] | Технологическая установка (участок)
Номер трубопровода
Наименование трубопровода
Сведения о проведении контроля:
Контроль проведен в соответствии с требованиями Федеральные нормы и правила в области промышленной безопасности «Правила безопасной эксплуатации технологических трубопроводов», ГОСТ Р 55724-2013 "Контроль неразрушающий. Соединения сварные. Методы ультразвуковые", СТО 00220256-029-2018
Результаты контроля:
№ п/п | Зона контроля на схеме | Толщина стыкуемых элементов, мм | Материальное исполнение | °Угол ввода ультразвукового луча, º |  | Рабочая частота, МГц | Предельная чувствительность, мм² |  | Результаты контроля (Характеристика выявленных дефектов, мм) |  | Оценка качества |  | Примечания
1 | УЗК1 | 8 | 20 | 70 |  | 5 | 1.6 |  | Дефектов не обнаружено |  | годен |  | -
Примечание: Расположение зон ультразвукового контроля приведено на схеме контроля.
Вывод: Контрольные сварные соединения удовлетворяет требованиям СТО 00220256-029-2018.
Данные о приборах:
Наименование прибора | [7 empty] | Заводской номер прибора |  |  |  | Срок действия свидетельства о поверке
Дефектоскопы ультразвуковые А1214 EXPERT | [7 empty] | 205245 |  |  |  | до 09.11.2023
Контроль выполнил(и):
Уровень квалификации исполнителя |  |  |  |  | № квалификационного удостоверения исполнителя / срок действия |  |  |  |  | Подпись |  | Ф.И.О. исполнителя
Специалист НК II уровня квалификации | [11 empty] | Фирстов А.А.
Генеральный директор | [11 empty] | Волгин Д.С.

## ПВК
капиллярного контроля конструктивных элементов трубопровода
Наименование организации проводившей контроль |  |  |  |  | Предприятие-владелец
Дата проведения контроля |  |  |  |  | Технологическая установка (участок)
Номер трубопровода
Наименование трубопровода
Сведения о проведении контроля
Контроль проведен в соответствии с требованиями ГОСТ 18442-80 "Контроль неразрушающий. Капиллярные методы. Общие требования", РДИ 38.18.019-95 "Инструкция по капиллярному контролю деталей технологического оборудования, сварных соединений и наплавок", РД 13-06-2006 "Методические рекомендации о порядке проведения капиллярного контроля технических устройств и сооружений, применяемых и эксплуатируемых на опасных производственных объектах" на участках, определенных по результатам визуально-измерительного контроля и анализа технической документации.
Результаты контроля
№ п/п | Зона контроля на схеме | Тип контролируемой поверхности |  | Результаты контроля (Характеристика выявленных дефектов, мм) |  |  | Оценка качества | Примечания
1 | ПВК1 | Угловое сварное соединение |  | Дефектов не обнаружено |  |  | годен | -
Примечание: Расположение зон капиллярного контроля приведено на схеме контроля.
Расположение зон капиллярного контроля приведено на схеме контроля.
Выводы
Дефектов в зонах контроля не обнаружено.
Данные о приборах / преобразователях:
Наименование прибора (оборудования) | [7 empty] | Срок годности материалов по сертификату
Аэрозольный комплект Sherwin |  |  |  |  | Пенетрант PL200100991
Очиститель PL210100925
Проявитель PL210200818-1
Контроль выполнил(и):
Уровень квалификации исполнителя |  |  | № квалификационного удостоверения исполнителя / срок действия |  |  | Подпись |  | Ф.И.О. исполнителя
Специалист НК II уровня квалификации | [7 empty] | Плешаков А.В.

## НВ (hidden)
замеров твердости конструктивных элементов трубопровода
Наименование организации проводившей контроль |  |  |  | Дата проведения контроля
Предприятие владелец
Технологическая установка (участок)
Номер трубопровода / Рег. №
Наименование трубопровода
Сведения о проведении контроля:
Оценка механических свойств металла проводилась в соответствии с ГОСТ 22761-77, ГОСТ 32569-2013 .Замеры механических свойств металла проводились на наружной поверхности, в местах неразрушающего контроля сварных соединений. На каждом из контролируемых участков проводилось от 5 до 10 замеров. В таблице 1 приведены их средние значения.
Таблица 1 (Результаты замеров).
№ зоны замера* | Наименование элемента | Материальное исполнение | Нормативная документация на механические свойства материала |  |  | Фактическая твердость НВ |  | Нормативная твердость НВ
ТВ1 | ОМ | 08Х18Н10Т | ГОСТ 5632 |  |  | 164 |  | 150÷180
| ЗТВ | 08Х18Н10Т | ГОСТ 5632 |  |  | 188 |  | ≤200
| СШ | - | - |  |  | 192 |  | ≤200
ТВ2 | ОМ | 08Х18Н10Т | ГОСТ 5632 |  |  | 167 |  | 150÷180
| ЗТВ | 08Х18Н10Т | ГОСТ 5632 |  |  | 187 |  | ≤200
| СШ | - | - |  |  | 194 |  | ≤200
| ЗТВ | 08Х18Н10Т | ГОСТ 5632 |  |  | 189 |  | ≤200
| ОМ | 08Х18Н10Т | ГОСТ 5632 |  |  | 166 |  | 150÷180
ТВ3 | ОМ | 08Х18Н10Т | ГОСТ 5632 |  |  | 163 |  | 150÷180
| ЗТВ | 08Х18Н10Т | ГОСТ 5632 |  |  | 190 |  | ≤200
| СШ | - | - |  |  | 188 |  | ≤200
ТВ4 | ОМ | 08Х18Н10Т | ГОСТ 5632 |  |  | 160 |  | 150÷180
| ЗТВ | 08Х18Н10Т | ГОСТ 5632 |  |  | 189 |  | ≤200
| СШ | - | - |  |  | 194 |  | ≤200
| ЗТВ | 08Х18Н10Т | ГОСТ 5632 |  |  | 190 |  | ≤200
| ОМ | 08Х18Н10Т | ГОСТ 5632 |  |  | 164 |  | 150÷180
ТВ5 | ОМ | 08Х18Н10Т | ГОСТ 5632 |  |  | 164 |  | 150÷180
| ЗТВ | 08Х18Н10Т | ГОСТ 5632 |  |  | 193 |  | ≤200
| СШ | - | - |  |  | 193 |  | ≤200
| ЗТВ | 08Х18Н10Т | ГОСТ 5632 |  |  | 190 |  | ≤200
| ОМ | 08Х18Н10Т | ГОСТ 5632 |  |  | 164 |  | 150÷180
ТВ6 | ОМ | 08Х18Н10Т | ГОСТ 5632 |  |  | 167 |  | 150÷180
| ЗТВ | 08Х18Н10Т | ГОСТ 5632 |  |  | 188 |  | ≤200
| СШ | - | - |  |  | 193 |  | ≤200
| ЗТВ | 08Х18Н10Т | ГОСТ 5632 |  |  | 194 |  | ≤200
| ОМ | 08Х18Н10Т | ГОСТ 5632 |  |  | 167 |  | 150÷180
ТВ7 | ОМ | 08Х18Н10Т | ГОСТ 5632 |  |  | 168 |  | 150÷180
| ЗТВ | 08Х18Н10Т | ГОСТ 5632 |  |  | 194 |  | ≤200
| СШ | - | - |  |  | 189 |  | ≤200
| ЗТВ | 08Х18Н10Т | ГОСТ 5632 |  |  | 194 |  | ≤200
| ОМ | 08Х18Н10Т | ГОСТ 5632 |  |  | 163 |  | 150÷180
ТВ8 | ОМ | 08Х18Н10Т | ГОСТ 5632 |  |  | 168 |  | 150÷180
| ЗТВ | 08Х18Н10Т | ГОСТ 5632 |  |  | 193 |  | ≤200
| СШ | - | - |  |  | 189 |  | ≤200
| ЗТВ | 08Х18Н10Т | ГОСТ 5632 |  |  | 191 |  | ≤200
| ОМ | 08Х18Н10Т | ГОСТ 5632 |  |  | 161 |  | 150÷180
ТВ9 | ОМ | 08Х18Н10Т | ГОСТ 5632 |  |  | 164 |  | 150÷180
| ЗТВ | 08Х18Н10Т | ГОСТ 5632 |  |  | 194 |  | ≤200
| СШ | - | - |  |  | 188 |  | ≤200
ТВ10 | ОМ | 08Х18Н10Т | ГОСТ 5632 |  |  | 165 |  | 150÷180
| ЗТВ | 08Х18Н10Т | ГОСТ 5632 |  |  | 192 |  | ≤200
| СШ | - | - |  |  | 187 |  | ≤200
| ЗТВ | 08Х18Н10Т | ГОСТ 5632 |  |  | 188 |  | ≤200
| ОМ | 08Х18Н10Т | ГОСТ 5632 |  |  | 163 |  | 150÷180
ТВ11 | ОМ | 08Х18Н10Т | ГОСТ 5632 |  |  | 167 |  | 150÷180
| ЗТВ | 08Х18Н10Т | ГОСТ 5632 |  |  | 189 |  | ≤200
| СШ | - | - |  |  | 194 |  | ≤200
| ЗТВ | 08Х18Н10Т | ГОСТ 5632 |  |  | 192 |  | ≤200
| ОМ | 08Х18Н10Т | ГОСТ 5632 |  |  | 160 |  | 150÷180
ТВ12 | ОМ | 08Х18Н10Т | ГОСТ 5632 |  |  | 164 |  | 150÷180
| ЗТВ | 08Х18Н10Т | ГОСТ 5632 |  |  | 192 |  | ≤200
| СШ | - | - |  |  | 192 |  | ≤200
РК1 | ОМ | 20 | ГОСТ 1050 |  |  | 143 |  | 120÷160
| ЗТВ | 20 | ГОСТ 1050 |  |  | 162 |  | ≤180
| СШ | - | - |  |  | 166 |  | ≤180
| ЗТВ | 20 | ГОСТ 1050 |  |  | 160 |  | ≤180
| ОМ | 20 | ГОСТ 1050 |  |  | 146 |  | 120÷160
РК2 | ОМ | 20 | ГОСТ 1050 |  |  | 145 |  | 120÷160
| ЗТВ | 20 | ГОСТ 1050 |  |  | 161 |  | ≤180
| СШ | - | - |  |  | 162 |  | ≤180
| ЗТВ | 20 | ГОСТ 1050 |  |  | 165 |  | ≤180
| ОМ | 20 | ГОСТ 1050 |  |  | 148 |  | 120÷160
ТВ7 | ОМ | 12Х18Н10Т | ГОСТ 5632 |  |  | 168 |  | 150÷180
| ЗТВ | 12Х18Н10Т | ГОСТ 5632 |  |  | 189 |  | ≤200
| СШ | - | - |  |  | 192 |  | ≤200
| ЗТВ | 12Х18Н10Т | ГОСТ 5632 |  |  | 191 |  | ≤200
| ОМ | 12Х18Н10Т | ГОСТ 5632 |  |  | 162 |  | 150÷180
ТВ8 | ОМ | 12Х18Н10Т | ГОСТ 5632 |  |  | 166 |  | 150÷180
| ЗТВ | 12Х18Н10Т | ГОСТ 5632 |  |  | 188 |  | ≤200
| СШ | - | - |  |  | 193 |  | ≤200
| ЗТВ | 12Х18Н10Т | ГОСТ 5632 |  |  | 191 |  | ≤200
| ОМ | 12Х18Н10Т | ГОСТ 5632 |  |  | 167 |  | 150÷180
ТВ7 | ОМ | 12Х18Н10Т | ГОСТ 5632 |  |  | 167 |  | 150÷180
| ЗТВ | 12Х18Н10Т | ГОСТ 5632 |  |  | 191 |  | ≤200
| СШ | - | - |  |  | 195 |  | ≤200
| ЗТВ | 12Х18Н10Т | ГОСТ 5632 |  |  | 190 |  | ≤200
| ОМ | 12Х18Н10Т | ГОСТ 5632 |  |  | 162 |  | 150÷180
ТВ8 | ОМ | 12Х18Н10Т | ГОСТ 5632 |  |  | 168 |  | 150÷180
| ЗТВ | 12Х18Н10Т | ГОСТ 5632 |  |  | 188 |  | ≤200
| СШ | - | - |  |  | 190 |  | ≤200
| ЗТВ | 12Х18Н10Т | ГОСТ 5632 |  |  | 193 |  | ≤200
| ОМ | 12Х18Н10Т | ГОСТ 5632 |  |  | 162 |  | 150÷180
ТВ9 | ОМ | 12Х18Н10Т | ГОСТ 5632 |  |  | 163 |  | 150÷180
| ЗТВ | 12Х18Н10Т | ГОСТ 5632 |  |  | 192 |  | ≤200
| СШ | - | - |  |  | 195 |  | ≤200
| ЗТВ | 12Х18Н10Т | ГОСТ 5632 |  |  | 190 |  | ≤200
| ОМ | 12Х18Н10Т | ГОСТ 5632 |  |  | 164 |  | 150÷180
ТВ10 | ОМ | 12Х18Н10Т | ГОСТ 5632 |  |  | 165 |  | 150÷180
| ЗТВ | 12Х18Н10Т | ГОСТ 5632 |  |  | 189 |  | ≤200
| СШ | - | - |  |  | 185 |  | ≤200
| ЗТВ | 12Х18Н10Т | ГОСТ 5632 |  |  | 187 |  | ≤200
| ОМ | 12Х18Н10Т | ГОСТ 5632 |  |  | 165 |  | 150÷180
ТВ11 | ОМ | 12Х18Н10Т | ГОСТ 5632 |  |  | 167 |  | 150÷180
| ЗТВ | 12Х18Н10Т | ГОСТ 5632 |  |  | 189 |  | ≤200
| СШ | - | - |  |  | 186 |  | ≤200
| ЗТВ | 12Х18Н10Т | ГОСТ 5632 |  |  | 184 |  | ≤200
| ОМ | 12Х18Н10Т | ГОСТ 5632 |  |  | 163 |  | 150÷180
ТВ12 | ОМ | 12Х18Н10Т | ГОСТ 5632 |  |  | 165 |  | 150÷180
| ЗТВ | 12Х18Н10Т | ГОСТ 5632 |  |  | 192 |  | ≤200
| СШ | - | - |  |  | 190 |  | ≤200
| ЗТВ | 12Х18Н10Т | ГОСТ 5632 |  |  | 193 |  | ≤200
| ОМ | 12Х18Н10Т | ГОСТ 5632 |  |  | 164 |  | 150÷180
ТВ13 | ОМ | 12Х18Н10Т | ГОСТ 5632 |  |  | 167 |  | 150÷180
| ЗТВ | 12Х18Н10Т | ГОСТ 5632 |  |  | 188 |  | ≤200
| СШ | - | - |  |  | 190 |  | ≤200
| ЗТВ | 12Х18Н10Т | ГОСТ 5632 |  |  | 193 |  | ≤200
| ОМ | 12Х18Н10Т | ГОСТ 5632 |  |  | 162 |  | 150÷180
ТВ14 | ОМ | 12Х18Н10Т | ГОСТ 5632 |  |  | 168 |  | 150÷180
| ЗТВ | 12Х18Н10Т | ГОСТ 5632 |  |  | 188 |  | ≤200
| СШ | - | - |  |  | 190 |  | ≤200
| ЗТВ | 12Х18Н10Т | ГОСТ 5632 |  |  | 193 |  | ≤200
| ОМ | 12Х18Н10Т | ГОСТ 5632 |  |  | 162 |  | 150÷180
ТВ15 | ОМ | 12Х18Н10Т | ГОСТ 5632 |  |  | 164 |  | 150÷180
| ЗТВ | 12Х18Н10Т | ГОСТ 5632 |  |  | 192 |  | ≤200
| СШ | - | - |  |  | 193 |  | ≤200
| ЗТВ | 12Х18Н10Т | ГОСТ 5632 |  |  | 187 |  | ≤200
| ОМ | 12Х18Н10Т | ГОСТ 5632 |  |  | 165 |  | 150÷180
ТВ16 | ОМ | 12Х18Н10Т | ГОСТ 5632 |  |  | 164 |  | 150÷180
| ЗТВ | 12Х18Н10Т | ГОСТ 5632 |  |  | 193 |  | ≤200
| СШ | - | - |  |  | 190 |  | ≤200
| ЗТВ | 12Х18Н10Т | ГОСТ 5632 |  |  | 193 |  | ≤200
| ОМ | 12Х18Н10Т | ГОСТ 5632 |  |  | 162 |  | 150÷180
ТВ17 | ОМ | 12Х18Н10Т | ГОСТ 5632 |  |  | 168 |  | 150÷180
| ЗТВ | 12Х18Н10Т | ГОСТ 5632 |  |  | 188 |  | ≤200
| СШ | - | - |  |  | 190 |  | ≤200
| ЗТВ | 12Х18Н10Т | ГОСТ 5632 |  |  | 193 |  | ≤200
| ОМ | 12Х18Н10Т | ГОСТ 5632 |  |  | 162 |  | 150÷180
ТВ18 | ОМ | 12Х18Н10Т | ГОСТ 5632 |  |  | 167 |  | 150÷180
| ЗТВ | 12Х18Н10Т | ГОСТ 5632 |  |  | 185 |  | ≤200
| СШ | - | - |  |  | 192 |  | ≤200
| ЗТВ | 12Х18Н10Т | ГОСТ 5632 |  |  | 193 |  | ≤200
| ОМ | 12Х18Н10Т | ГОСТ 5632 |  |  | 162 |  | 150÷180
ТВ19 | ОМ | 12Х18Н10Т | ГОСТ 5632 |  |  | 167 |  | 150÷180
| ЗТВ | 12Х18Н10Т | ГОСТ 5632 |  |  | 184 |  | ≤200
| СШ | - | - |  |  | 189 |  | ≤200
| ЗТВ | 12Х18Н10Т | ГОСТ 5632 |  |  | 193 |  | ≤200
| ОМ | 12Х18Н10Т | ГОСТ 5632 |  |  | 162 |  | 150÷180
ТВ20 | ОМ | 12Х18Н10Т | ГОСТ 5632 |  |  | 165 |  | 150÷180
| ЗТВ | 12Х18Н10Т | ГОСТ 5632 |  |  | 191 |  | ≤200
| СШ | - | - |  |  | 193 |  | ≤200
| ЗТВ | 12Х18Н10Т | ГОСТ 5632 |  |  | 193 |  | ≤200
| ОМ | 12Х18Н10Т | ГОСТ 5632 |  |  | 162 |  | 150÷180
* - замер твердости проводится в зонах контроля сварных соединений методом ультразвуковой дефектоскопии и цветной дефектоскопии ПРИМЕЧАНИЕ: ОМ - Основной металл; ЗТВ - Зона термического влияния; СШ - Сварной шов.
Выводы и рекомендации:
Фактические значения твердости основного металла, зон термического влияния и металла сварных соединений на всех обследованных участках трубопровода находятся в пределах норм, предусмотренных НТД, с учетом погрешности, характерной для измерения твердости.
Данные о приборах:
Наименование прибора | Заводской номер | [5 empty] | Срок действия свидетельства о поверке
Твердомер электронный малогабаритный переносной ТЭМП-4 | 500
Контроль выполнил(и):
Квалификация исполнителя | № квалификационного удостоверения исполнителя / срок действия |  |  |  | Подпись исполнителя |  | Ф.И.О. исполнителя |  | 1
Специалист УК II уровня квалификации | [6 empty] | Беседин А.С.
Волгин Д.С.

## ММПМ (hidden)
по результатам контроля методом магнитной памяти металла
Наименование организации проводившей контроль |  |  |  | Предприятие-владелец
Дата проведения контроля |  |  |  | Технологическая установка (участок)
Номер трубопровода
Наименование трубопровода
Сведения о проведении контроля
Контроль проведен в соответствии с требованиями ГОСТ Р ИСО 24497-2-2009, ГОСТ 16037-80.
Результаты контроля
№ п/п | Диаметр | Номинальная толщина | Экстремальные значения поля Нр |  | Значение Кин, А/м | Предельное значение Кин, А/м
|  |  | Нр мин, А/м | Нр макс, А/м
М1 | 159 | 6 | -83 | 50 | 6.65 | 10
М2 | 159 | 5 | -34 | 46 | 4 | 10
М3 | 18 | 4 | -41 | 61 | 5.1 | 10
М4 | 159 | 5 | -60 | 56 | 5.8 | 10
М5 | 159 | 5 | -59 | 80 | 6.95 | 10
М6 | 159 | 5 | -33 | 57 | 4.5 | 10
М7 | 159 | 5 | -62 | 44 | 5.3 | 10
М8 | 159 | 5 | -73 | 74 | 7.35 | 10
М9 | 159 | 5 | -53 | 79 | 6.6 | 10
М10 | 159 | 5 | -48 | 65 | 5.65 | 10
М11 | 159 | 5 | -32 | 56 | 4.4 | 10
М12 | 159 | 5 | -75 | 68 | 7.15 | 10
М13 | 159 | 5 | -42 | 76 | 5.9 | 10
М14 | 159 | 5 | -53 | 79 | 6.6 | 10
М15 | 159 | 5 | -36 | 48 | 4.2 | 10
М16 | 159 | 5 | -89 | 59 | 7.4 | 10
М17 | 159 | 5 | -33 | 42 | 3.75 | 10
М18 | 159 | 5 | -50 | 59 | 5.45 | 10
М19 | 159 | 5 | -71 | 49 | 6 | 10
М20 | 159 | 5 | -37 | 63 | 5 | 10
М21 | 159 | 5 | -51 | 57 | 5.4 | 10
М22 | 159 | 5 | -79 | 56 | 6.75 | 10
М23 | 159 | 5 | -77 | 60 | 6.85 | 10
М24 | 159 | 5 | -66 | 68 | 6.7 | 10
М25 | 159 | 5 | -34 | 51 | 4.25 | 10
М26 | 159 | 5 | -82 | 45 | 6.35 | 10
М27 | 159 | 5 | -76 | 46 | 6.1 | 10
М28 | 159 | 5 | -75 | 77 | 7.6 | 10
М29 | 159 | 5 | -36 | 67 | 5.15 | 10
М30 | 159 | 5 | -73 | 53 | 6.3 | 10
М31 | 159 | 5 | -80 | 40 | 6 | 10
М32 | 159 | 5 | -53 | 48 | 5.05 | 10
М33 | 159 | 5 | -75 | 80 | 7.75 | 10
Примечание: Расположение зон капиллярного контроля приведено на схеме контроля.
Расположение зон капиллярного контроля приведено на схеме контроля.
Выводы
Дефектов в зонах контроля не обнаружено.
Данные о приборах:
Наименование прибора |  |  |  | Заводской номер прибора |  | Срок действия свидетельства о поверке
Прибор магнитометрический для определения концентрации напряжений «ИКН» (мод. ИКН-1М-4) |  |  |  | М-4-277 |  | до 14.07.2023
Контроль выполнил(и):
Уровень квалификации исполнителя |  |  | № квалификационного удостоверения исполнителя / срок действия |  | Подпись | Ф.И.О. исполнителя
Специалист НК II уровня квалификации |  |  | уд. №0048-4264 до 08.2025 |  |  | Клюшников А.Ю.

## Приборы ЛНК (hidden)
УЗТ |  |  | УЗК |  |  | НВ |  |  | АЭ |  |  | АЭ
Наименование прибора | Серийный номер | Поверен до | Наименование прибора | Серийный номер | Поверен до | Наименование прибора | Серийный номер | Поверен до | Наименование прибора | Серийный номер | Поверен до | Наименование прибора | Серийный номер | Поверен до
Толщиномер ультразвуковой А1208 | 4162934 | до 20.04.2023 | Дефектоскопы ультразвуковые А1214 EXPERT | 205245 | до 09.11.2023 | Твердомер электронный малогабаритный переносной ТЭМП-4 | 400325 | до 09.11.2023 | Системы акустико-эмиссионные DiSP мод. DISP 16 | 292236421232 | до 09.11.2023 | Системы акустико-эмиссионные DiSP мод. DISP 16 | 292236421232 | до 09.11.2023
Толщиномер ультразвуковой А1208 | 4162668 | до 20.04.2023
Толщиномер ультразвуковой А1208 | 4162669 | до 03.04.2024
Толщиномер ультразвуковой А1208 | 4162670 | до 20.04.2023
ВИК |  |  | ПВК |  |  | ММПМ
1.Наименование прибора | 2.Серийный номер | 3.Поверен до | Наименование прибора | Серийный номер | Поверен до | Наименование прибора | Серийный номер | Поверен до
| 322 |  | Пенетрант PL200100991 |  | до 05.2025 | Прибор магнитометрический для определения концентрации напряжений «ИКН» (мод. ИКН-1М-4) | М-4-277 | до 14.07.2023
| 398 |  | Очиститель PL210100925 |  | до 03.2025
Комплект для визуально-измерительного контроля | 052 | до 09.11.2023 | Проявитель PL210200818-1 |  | до 06.2025
| 286 |  | Контрольный образец для капиллярной дефектоскопии | 6087 | до 09.11.2024
|  |  | Контрольный образец для капиллярной дефектоскопии | 6093 | до 09.11.2024

## Специалисты (hidden)
ВИК |  | УК |  | ПВК |  | АЭ
Специалист | № удост./Действительно до | Специалист | № удост./Действительно до | Специалист | № удост./Действительно до | Специалист | № удост./Действительно до
Баринов А.Е. | уд. №0013-7876-2023 до 01.2026 | Баринов А.Е. | уд. №0013-7876-2023 до 01.2026 | Плешаков А.В. | уд. №0013-8066-2023 до 03.2026 | Зубенко А.В. | уд. №0039-21977 до 09.2024
Зубенко А.В. | уд. №0013-7971-2023 до 02.2026 | Клюшников А.Ю. | уд. №0045-04-4646 до 11.2023 | Хлебодаров С.А. | уд. №0039-20612 до 05.2024
Клюшников А.Ю. | уд. №0045-04-4646 до 11.2023 | Плешаков А.В. | уд. №0013-8066-2023 до 03.2026 | Фирстов А.А. | уд. №0013-8067-2023 до 03.2026
Плешаков А.В. | уд. №0013-8066-2023 до 03.2026 | Семёнов М.В. | уд. №0013-7877-2023 до 01.2026
Семёнов М.В. | уд. №0013-7877-2023 до 01.2026 | Фирстов А.А. | уд. №0013-8067-2023 до 03.2026
Струсевич Д.А. | уд. №0057-3397 до 03.2026 | Хлебодаров С.А. | уд. №0039-20612 до 05.2024
Фирстов А.А. | уд. №0013-8067-2023 до 03.2026
Хлебодаров С.А. | уд. №0013-7992-2023 до 02.2026
ММПМ
[6 empty] | Специалист | № удост./Действительно до
[6 empty] | Клюшников А.Ю. | уд. №0048-4264 до 08.2025
ТВ
[6 empty] | Специалист | № удост./Действительно до
[6 empty] | Зубенко А.В. | уд. №НОАП-0055-1281 до 01.2025
[6 empty] | Клюшников А.Ю. | уд. №НОАП-0055-1526 до 05.2025