## Форма (hidden)
Номер ЗЭПБ (001-2023-009/ххх) | 1883
Наименование организации проводившей контроль | ООО «ОРГЭНЕРГОНЕФТЬ»
Дата проведения контроля | 2023-04-17
Номер трубопровода / Рег. № | 47
Наименование трубопровода | Легкий газойль с установки из АВО 401-HV03 в парк. (до ЗКЛ на эстакаде FCC). Линия 2104
Технологическая установка (участок) | Цех №4, установка каталитического крекинга FCC
Предприятие-владелец | АО «КНПЗ»
Наличие антикоррозинного покрытия | -
Наличие теплоизоляционного покрытия | -
Наличие арматуры | +
Для вставки в УЗТ
Примечание: Расположение зон контроля толщин стенок элементов трубопровода приведено на схеме контроля.
Вывод: Значения фактической толщины стенок превышают отбраковочные значения.
Данные о приборах:
Наименование прибора |  | Заводской № |  | Срок действия свидетельства о поверке
Толщиномер ультразвуковой А 1208 |  | 4162934 |  | до 20.04.2023
Контроль выполнил(и):
Квалификация исполнителя |  | № квалификационного удостоверения исполнителя / срок действия | Подпись исполнителя |  | Ф.И.О. исполнителя
Специалист НК II уровня квалификации |  | уд. №0013-7876-2023 до 01.2026 |  |  | Баринов А.Е.
Генеральный директор |  |  |  |  | Волгин Д.С.
Для вставки в ММПМ
Примечание: Расположение зон капиллярного контроля приведено на схеме контроля.
Расположение зон капиллярного контроля приведено на схеме контроля.
Выводы
Дефектов в зонах контроля не обнаружено.
Данные о приборах:
Наименование прибора | [5 empty] | Заводской номер прибора |  | Срок действия свидетельства о поверке
Прибор магнитометрический для определения концентрации напряжений «ИКН» (мод. ИКН-1М-4) | [5 empty] | М-4-277 |  | до 14.07.2023
Контроль выполнил(и):
Уровень квалификации исполнителя |  |  | № квалификационного удостоверения исполнителя / срок действия |  |  |  | Подпись | Ф.И.О. исполнителя
Специалист НК II уровня квалификации |  |  | уд. №0048-4264 до 08.2025 |  |  |  |  | Клюшников А.Ю.
Генеральный директор | [7 empty] | Волгин Д.С.

## ВИК
Акт №340/1883/КНПЗ/23-ВИК
визуально-измерительного контроля трубопровода
Наименование организации проводившей контроль | ООО «ОРГЭНЕРГОНЕФТЬ» |  |  | Дата проведения контроля |  | 2023-04-17
Предприятие владелец | АО «КНПЗ»
Технологическая установка (участок) | Цех №4, установка каталитического крекинга FCC
Номер трубопровода | 47
Наименование трубопровода | Легкий газойль с установки из АВО 401-HV03 в парк. (до ЗКЛ на эстакаде FCC). Линия 2104
Сведения о проведении контроля:
Визуально-измерительный контроль проводился в соответствии с Федеральные нормы и правила в области промышленной безопасности «Правила безопасной эксплуатации технологических трубопроводов», ГОСТ Р ИСО 17637-2014, ГОСТ 16037-80, ГОСТ 32569-2013 «Трубопроводы технологические стальные. Требования к устройству и эксплуатации на взрывопожароопасных и химически опасных производствах».
При визуально-измерительном контроле наружной поверхности выявлено:
Наружный осмотр, внутренний осмотр в доступных местах |  |  | поверхностных дефектов в виде деформации (гофры, вмятины, вздутия), трещин, отслоений, коррозионных повреждений на поверхности основного металла трубопровода не выявлено
Состояние основного металла конструктивных элементов трубопровода |  |  | удовлетворительное
Состояние сварных соединений |  |  | на поверхности сварных соединений трещин, свищей, пор, подрезов, коррозионных повреждений и других недопустимых дефектов не выявлено
Состояние антикоррозионного покрытия |  |  | отсутствует
Состояние теплоизоляции |  |  | отсутствует
Состояние опорных конструкций и фундаментов |  |  | удовлетворительное
Состояние крепежных элементов |  |  | удовлетворительное
Состояние запорно-регулирующей арматуры |  |  | удовлетворительное
Обнаруженные дефекты |  |  | отсутствуют
Выводы:
Дефектов не выявлено, техническое состояние трубопровода удовлетворительное
Данные о приборах:
Наименование прибора |  |  | Серийный № |  |  | Срок действия свидетельства о поверке
Комплект визуального и измерительного контроля |  |  | 052 |  |  | до 09.11.2023
Контроль выполнил(и):
Квалификация исполнителя |  |  | № квалификационного удостоверения исполнителя / срок действия |  | Подпись исполнителя | Ф.И.О. исполнителя
Специалист НК II уровня квалификации |  |  | уд. №0045-04-4646 до 11.2023 |  |  | Клюшников А.Ю.
Генеральный директор | [5 empty] | Волгин Д.С.

## УЗТ (коркарта)
Акт №340/1883/КНПЗ/23-УЗТ
Наименование организации проводившей контроль |  |  |  |  | ООО «ОРГЭНЕРГОНЕФТЬ» |  |  |  |  | Дата проведения контроля |  | 2023-04-17
Предприятие-владелец |  |  |  |  | АО «КНПЗ»
Технологическая установка (участок) |  |  |  |  | Цех №4, установка каталитического крекинга FCC
Номер трубопровода |  |  |  |  | 47
Наименование трубопровода |  |  |  |  | Легкий газойль с установки из АВО 401-HV03 в парк. (до ЗКЛ на эстакаде FCC). Линия 2104
Сведения о проведении контроля
Контроль проведён в соответствии с требованиями Федеральных норм и правил в области промышленной безопасности «Основные требования к проведению неразрушающего контроля технических устройств, зданий и сооружений на опасных производственных объектах», ГОСТ Р 55614-2013 "Контроль неразрушающий. Толщиномеры ультразвуковые. Общие технические требования", ГОСТ Р ИСО 16809-2015 "Контроль неразрушающий. Контроль ультразвуковой. Измерение толщины".
Результаты контроля:
№ точки по схеме |  | № сечения | Наименование элемента | Материал | Год ввода элемента | Диаметр и толщина стенки, мм |  | Отбр. толщ., мм | Минимальный замер элемента, мм | Минимальный замер по сечению, мм | Результаты замеров, мм
[11 empty] | 1 | 2 | 3 | 4
- |  | - | - | - | - | - | - | - | - | - | - | - | - | -
1 | 1.1. | 1 | Отвод | 20 | 2016 | 89 | 5 | 2 | 5.2 | 5.4 | 5.8 | 5.6 | 5.5 | 5.4
1 | 1.2. | 2 | Отвод | 20 | 2016 | 89 | 5 | 2 | - | 5.2 | 5.7 | 5.2 | 5.6 | 5.3
1 | 1.3. | 3 | Отвод | 20 | 2016 | 89 | 5 | 2 | - | 5.3 | 5.4 | 5.8 | 5.7 | 5.3
1 | 1.4. | 4 | Отвод | 20 | 2016 | 89 | 5 | 2 | - | 5.3 | 5.3 | - | - | -
2 | 2.1. | 1 | Труба | 20 | 2016 | 89 | 4 | 2 | 5.2 | 5.2 | 5.6 | 5.2 | 5.4 | 5.8
3 | 3.1. | 1 | Труба | 20 | 2016 | 89 | 4 | 2 | 5 | 5 | 5.2 | 5 | 5.1 | 5.3
4 | 4.1. | 1 | Отвод | 20 | 2016 | 89 | 5 | 2 | 5.2 | 5.4 | 5.6 | 5.8 | 5.4 | 5.7
4 | 4.2. | 2 | Отвод | 20 | 2016 | 89 | 5 | 2 | - | 5.5 | 5.5 | 5.6 | 6 | 5.9
4 | 4.3. | 3 | Отвод | 20 | 2016 | 89 | 5 | 2 | - | 5.2 | 5.2 | 5.6 | 5.8 | 5.7
4 | 4.4. | 4 | Отвод | 20 | 2016 | 89 | 5 | 2 | - | 5.4 | 5.4 | - | - | -
5 | 5.1. | 1 | Труба | 20 | 2016 | 89 | 4 | 2 | 5.3 | 5.3 | 5.7 | 5.6 | 5.3 | 5.4
6 | 6.1. | 1 | Труба вр1 | 20 | 2016 | 89 | 4 | 2 | 5 | 5.2 | 5.3 | 5.7 | 5.6 | 5.2
6 | 6.2. | 2 | Труба вр1 | 20 | 2016 | 89 | 4 | 2 | - | 5.3 | 5.4 | 5.8 | 5.3 | -
6 | 6.3. | 3 | Труба вр1 | 20 | 2016 | 89 | 4 | 2 | - | 5 | 5.2 | 5 | 5.1 | 5.4
6 | 6.4. | 4 | Труба вр2 | 20 | 2016 | 57 | 4 | 1.5 | 4.2 | 4.2 | 4.2 | 4.3 | 4.8 | 4.7
6 | 6.5. | 5 | Труба вр2 | 20 | 2016 | 57 | 4 | 1.5 | - | 4.3 | 4.4 | 4.3 | 4.7 | 4.5
7 | 7.1. | 1 | Труба | 20 | 2016 | 57 | 4 | 1.5 | 4.2 | 4.2 | 4.2 | 5 | 4.8 | 4.4
8 | 8.1. | 1 | Труба | 20 | 2016 | 89 | 4 | 2 | 5.1 | 5.1 | 5.5 | 5.7 | 5.8 | 5.1
9 | 9.1. | 1 | Отвод | 20 | 2016 | 89 | 5 | 2 | 5.2 | 5.3 | 5.6 | 5.7 | 5.4 | 5.3
9 | 9.2. | 2 | Отвод | 20 | 2016 | 89 | 5 | 2 | - | 5.2 | 5.6 | 5.2 | 5.5 | 5.6
9 | 9.3. | 3 | Отвод | 20 | 2016 | 89 | 5 | 2 | - | 5.3 | 5.7 | 5.6 | 5.4 | 5.3
9 | 9.4. | 4 | Отвод | 20 | 2016 | 89 | 5 | 2 | - | 5.2 | 5.2 | - | - | -
10 | 10.1. | 1 | Труба | 20 | 2016 | 89 | 4 | 2 | 5.6 | 5.6 | 5.6 | 6.1 | 6 | 5.8
11 | 11.1. | 1 | Труба | 20 | 2016 | 89 | 4 | 2 | 5.9 | 5.9 | 5.9 | 6.2 | 6.1 | 6.4
12 | 12.1. | 1 | Отвод | 20 | 2016 | 89 | 5 | 2 | 5.2 | 5.3 | 5.6 | 5.7 | 5.4 | 5.3
12 | 12.2. | 2 | Отвод | 20 | 2016 | 89 | 5 | 2 | - | 5.2 | 5.6 | 5.2 | 5.5 | 5.6
12 | 12.3. | 3 | Отвод | 20 | 2016 | 89 | 5 | 2 | - | 5.3 | 5.7 | 5.6 | 5.4 | 5.3
12 | 12.4. | 4 | Отвод | 20 | 2016 | 89 | 5 | 2 | - | 5.2 | 5.2 | - | - | -
13 | 13.1. | 1 | Труба | 20 | 2016 | 89 | 4 | 2 | 5.6 | 5.6 | 5.6 | 6.1 | 6 | 5.8
14 | 14.1. | 1 | Труба вр1 | 20 | 2016 | 89 | 4 | 2 | 5.1 | 5.3 | 5.6 | 5.4 | 5.5 | 5.3
14 | 14.2. | 2 | Труба вр1 | 20 | 2016 | 89 | 4 | 2 | - | 5.1 | 5.2 | 5.1 | 5.6 | -
14 | 14.3. | 3 | Труба вр1 | 20 | 2016 | 89 | 4 | 2 | - | 5.2 | 5.5 | 5.2 | 5.4 | 5.7
14 | 14.4. | 4 | Труба вр2 | 20 | 2016 | 32 | 4 | 1.5 | 3.5 | 3.5 | 3.5 | 3.6 | 3.7 | 3.5
14 | 14.5. | 5 | Труба вр2 | 20 | 2016 | 32 | 4 | 1.5 | - | 3.5 | 3.9 | 3.5 | 3.6 | 3.8
15 | 15.1. | 1 | Труба | 20 | 2016 | 32 | 4 | 1.5 | 3.4 | 3.4 | 3.4 | 3.7 | 3.8 | 3.5
16 | 16.1. | 1 | Труба | 20 | 2016 | 89 | 4 | 2 | 5.1 | 5.1 | 5.6 | 5.8 | 5.1 | 5.4
17 | 17.1. | 1 | Отвод | 20 | 2016 | 89 | 5 | 2 | 5.3 | 5.5 | 5.5 | 5.8 | 5.7 | 6
17 | 17.2. | 2 | Отвод | 20 | 2016 | 89 | 5 | 2 | - | 5.4 | 6.1 | 5.9 | 5.4 | 5.5
17 | 17.3. | 3 | Отвод | 20 | 2016 | 89 | 5 | 2 | - | 5.4 | 5.7 | 5.4 | 5.7 | 5.6
17 | 17.4. | 4 | Отвод | 20 | 2016 | 89 | 5 | 2 | - | 5.3 | 5.3 | - | - | -
18 | 18.1. | 1 | Тройник | 20 | 2016 | 89/89 | 6 | 2 | 8.9 | 9 | 9.1 | 9 | 9.2 | 9.3
18 | 18.2. | 2 | Тройник | 20 | 2016 | 89/89 | 6 | 2 | - | 9.2 | 9.5 | 9.2 | 9.4 | -
18 | 18.3. | 3 | Тройник | 20 | 2016 | 89/89 | 6 | 2 | - | 9.1 | 9.6 | 9.2 | 9.1 | 9.5
18 | 18.4. | 4 | Тройник | 20 | 2016 | 89/89 | 6 | 2 | - | 8.9 | 9.3 | 9 | 8.9 | 9.6
18 | 18.5. | 5 | Тройник | 20 | 2016 | 89/89 | 6 | 2 | - | 9.1 | 9.5 | 9.4 | 9.8 | 9.1
19 | 19.1. | 1 | Переход | 20 | 2016 | 89/57 | 6 | 2 | 6.1 | 6.1 | 6.1 | 6.7 | 6.6 | 6.8
19 | 19.2. | 2 | Переход | 20 | 2016 | 89/57 | 6 | 2 | - | 6.6 | 6.9 | 7 | 6.8 | 6.6
20 | 20.1. | 1 | Труба | 20 | 2016 | 57 | 4 | 1.5 | 5.1 | 5.1 | 5.4 | 5.3 | 5.5 | 5.1
21 | 21.1. | 1 | Труба | 20 | 2016 | 57 | 4 | 1.5 | 5.3 | 5.3 | 5.6 | 5.8 | 5.3 | 5.4
22 | 22.1. | 1 | Отвод | 20 | 2016 | 57 | 5 | 1.5 | 5 | 5 | 5.4 | 5 | 5.6 | 5.8
22 | 22.2. | 2 | Отвод | 20 | 2016 | 57 | 5 | 1.5 | - | 5.3 | 5.6 | 5.3 | 5.4 | 5.5
22 | 22.3. | 3 | Отвод | 20 | 2016 | 57 | 5 | 1.5 | - | 5.1 | 5.2 | 5.1 | 5.2 | 5.6
22 | 22.4. | 4 | Отвод | 20 | 2016 | 57 | 5 | 1.5 | - | 5.4 | 5.4 | - | - | -
23 | 23.1. | 1 | Задвижка | 20Л | 2016 | 50 | - | 4 | 9 | 9 | 9.4 | 9.7 | 9 | 9.6
23 | 23.2. | 2 | Задвижка | 20Л | 2016 | 50 | - | 4 | - | 9.3 | 9.5 | 9.3 | 9.7 | 9.4
23 | 23.3. | 3 | Задвижка | 20Л | 2016 | 50 | - | 4 | - | 9.4 | 9.6 | 9.8 | 9.5 | 9.4
23 | 23.4. | 4 | Задвижка | 20Л | 2016 | 50 | - | 4 | - | 9.2 | 9.2 | - | - | -
24 | 24.1. | 1 | Труба | 20 | 2016 | 89 | 4 | 2 | 5.7 | 5.7 | 5.7 | 6.2 | 6 | 5.9
25 | 25.1. | 1 | Труба | 20 | 2016 | 89 | 4 | 2 | 5.8 | 5.8 | 5.9 | 5.8 | 6.2 | 6
26 | 26.1. | 1 | Задвижка | 20Л | 2016 | 80 | - | 4 | 9 | 9.3 | 10.6 | 9.7 | 9.3 | 9.6
26 | 26.2. | 2 | Задвижка | 20Л | 2016 | 80 | - | 4 | - | 9 | 9 | 10.2 | 10.4 | 10
26 | 26.3. | 3 | Задвижка | 20Л | 2016 | 80 | - | 4 | - | 10.1 | 10.3 | 10.5 | 10.8 | 10.1
26 | 26.4. | 4 | Задвижка | 20Л | 2016 | 80 | - | 4 | - | 10 | 10 | - | - | -
27 | 27.1. | 1 | Отвод | 20 | 2016 | 89 | 5 | 2 | 5 | 5.3 | 5.5 | 5.8 | 5.6 | 5.3
27 | 27.2. | 2 | Отвод | 20 | 2016 | 89 | 5 | 2 | - | 5.4 | 5.4 | 5.5 | 5.7 | 5.8
27 | 27.3. | 3 | Отвод | 20 | 2016 | 89 | 5 | 2 | - | 5 | 5 | 5.4 | 5.2 | 5.6
27 | 27.4. | 4 | Отвод | 20 | 2016 | 89 | 5 | 2 | - | 5.7 | 5.7 | - | - | -
28 | 28.1. | 1 | Труба | 20 | 2016 | 89 | 4 | 2 | 5.6 | 5.6 | 5.9 | 5.6 | 5.7 | 5.8
29 | 29.1. | 1 | Труба | 20 | 2016 | 89 | 4 | 2 | 5.5 | 5.5 | 5.6 | 5.5 | 5.8 | 5.7
30 | 30.1. | 1 | Тройник | 20 | 2016 | 89/57 | 6 | 2 | 8 | 8 | 8.7 | 8.4 | 8 | 8.3
30 | 30.2. | 2 | Тройник | 20 | 2016 | 89/57 | 6 | 2 | - | 8.7 | 9 | 9.1 | 8.7 | -
30 | 30.3. | 3 | Тройник | 20 | 2016 | 89/57 | 6 | 2 | - | 8.4 | 8.7 | 8.6 | 8.4 | 8.7
30 | 30.4. | 4 | Тройник | 20 | 2016 | 89/57 | 6 | 2 | - | 8.4 | 8.4 | 8.7 | 8.6 | 8.8
30 | 30.5. | 5 | Тройник | 20 | 2016 | 89/57 | 6 | 2 | - | 8.3 | 8.9 | 9 | 8.7 | 8.3
31 | 31.1. | 1 | Переход | 20 | 2016 | 89/57 | 6 | 2 | 6.5 | 6.5 | 6.8 | 6.6 | 6.5 | 6.7
31 | 31.2. | 2 | Переход | 20 | 2016 | 89/57 | 6 | 2 | - | 7.2 | 7.9 | 7.4 | 7.9 | 7.2
32 | 32.1. | 1 | Труба | 20 | 2016 | 57 | 4 | 1.5 | 4.9 | 4.9 | 4.9 | 5 | 5.1 | 5.2
33 | 33.1. | 1 | Труба | 20 | 2016 | 57 | 4 | 1.5 | 4.6 | 4.6 | 5.5 | 4.8 | 4.7 | 4.6
34 | 34.1. | 1 | Задвижка | 20Л | 2016 | 50 | - | 4 | 8.7 | 8.7 | 8.7 | 8.9 | 9 | 9.7
34 | 34.2. | 2 | Задвижка | 20Л | 2016 | 50 | - | 4 | - | 9.3 | 9.4 | 9.5 | 9.3 | 9.7
34 | 34.3. | 3 | Задвижка | 20Л | 2016 | 50 | - | 4 | - | 9.2 | 10.6 | 10.1 | 9.6 | 9.2
34 | 34.4. | 4 | Задвижка | 20Л | 2016 | 50 | - | 4 | - | 8.9 | 8.9 | - | - | -
35 | 35.1. | 1 | Труба | 20 | 2016 | 57 | 4 | 1.5 | 4.9 | 4.9 | 4.9 | 5 | 5.1 | 5.4
36 | 36.1. | 1 | Труба | 20 | 2016 | 57 | 4 | 1.5 | 4.6 | 4.6 | 5.5 | 4.8 | 4.7 | 4.6
37 | 37.1. | 1 | Тройник | 20 | 2016 | 89/89 | 6 | 2 | 8.5 | 8.6 | 8.7 | 9 | 9.2 | 8.6
37 | 37.2. | 2 | Тройник | 20 | 2016 | 89/89 | 6 | 2 | - | 8.5 | 8.5 | 9.4 | 9.7 | -
37 | 37.3. | 3 | Тройник | 20 | 2016 | 89/89 | 6 | 2 | - | 9 | 9.5 | 9 | 9.6 | 9.4
37 | 37.4. | 4 | Тройник | 20 | 2016 | 89/89 | 6 | 2 | - | 9.2 | 9.5 | 9.4 | 9.2 | 9.6
37 | 37.5. | 5 | Тройник | 20 | 2016 | 89/89 | 6 | 2 | - | 9.1 | 9.7 | 9.1 | 9.4 | 9.2
38 | 38.1. | 1 | Труба | 20 | 2016 | 89 | 4 | 2 | 5.6 | 5.6 | 5.7 | 5.8 | 5.9 | 5.6
39 | 39.1. | 1 | Труба | 20 | 2016 | 89 | 4 | 2 | 5.2 | 5.2 | 5.5 | 5.7 | 5.6 | 5.2
40 | 40.1. | 1 | Отвод | 20 | 2016 | 89 | 5 | 2 | 5.3 | 5.7 | 6.4 | 6.5 | 6.6 | 5.7
40 | 40.2. | 2 | Отвод | 20 | 2016 | 89 | 5 | 2 | - | 5.4 | 5.4 | 5.7 | 5.8 | 6.4
40 | 40.3. | 3 | Отвод | 20 | 2016 | 89 | 5 | 2 | - | 5.3 | 6.1 | 5.8 | 5.6 | 5.3
40 | 40.4. | 4 | Отвод | 20 | 2016 | 89 | 5 | 2 | - | 5.9 | 5.9 | - | - | -
41 | 41.1. | 1 | Труба | 20 | 2016 | 89 | 4 | 2 | 4.7 | 4.7 | 4.9 | 5 | 5.1 | 4.7
42 | 42.1. | 1 | Труба | 20 | 2016 | 89 | 4 | 2 | 4.6 | 4.6 | 4.6 | 5.4 | 5 | 5.2
43 | 43.1. | 1 | Отвод | 20 | 2016 | 89 | 5 | 2 | 5.5 | 5.6 | 6.1 | 5.9 | 5.7 | 5.6
43 | 43.2. | 2 | Отвод | 20 | 2016 | 89 | 5 | 2 | - | 5.5 | 5.5 | 6 | 6.4 | 6.5
43 | 43.3. | 3 | Отвод | 20 | 2016 | 89 | 5 | 2 | - | 5.8 | 6.2 | 6.4 | 6.1 | 5.8
43 | 43.4. | 4 | Отвод | 20 | 2016 | 89 | 5 | 2 | - | 5.9 | 5.9 | - | - | -
44 | 44.1. | 1 | Труба | 20 | 2016 | 89 | 4 | 2 | 4.8 | 4.8 | 5 | 5.1 | 4.8 | 5
45 | 45.1. | 1 | Труба | 20 | 2016 | 89 | 4 | 2 | 4.6 | 4.6 | 5.4 | 5.2 | 4.7 | 4.6
46 | 46.1. | 1 | Задвижка | 20Л | 2016 | 80 | - | 4 | 9 | 9.6 | 9.6 | 10.2 | 10.4 | 10.5
46 | 46.2. | 2 | Задвижка | 20Л | 2016 | 80 | - | 4 | - | 9.5 | 10.8 | 10.6 | 10 | 9.5
46 | 46.3. | 3 | Задвижка | 20Л | 2016 | 80 | - | 4 | - | 9.7 | 9.7 | 9.9 | 10 | 10.3
46 | 46.4. | 4 | Задвижка | 20Л | 2016 | 80 | - | 4 | - | 9 | 9 | - | - | -
47 | 47.1. | 1 | Труба | 20 | 2016 | 89 | 4 | 2 | 4.4 | 4.4 | 4.5 | 4.4 | 4.8 | 4.9
48 | 48.1. | 1 | Труба | 20 | 2016 | 89 | 4 | 2 | 4.5 | 4.5 | 4.6 | 4.5 | 4.7 | 4.8
49 | 49.1. | 1 | Труба | 20 | 2016 | 89 | 4 | 2 | 5.6 | 5.6 | 5.7 | 5.8 | 5.9 | 5.6
50 | 50.1. | 1 | Труба | 20 | 2016 | 89 | 4 | 2 | 5.2 | 5.2 | 5.5 | 5.7 | 5.6 | 5.2
51 | 51.1. | 1 | Задвижка | 20Л | 2016 | 80 | - | 4 | 9 | 9.7 | 10.5 | 10.8 | 10.4 | 9.7
51 | 51.2. | 2 | Задвижка | 20Л | 2016 | 80 | - | 4 | - | 9.8 | 9.8 | 10 | 10.5 | 10.8
51 | 51.3. | 3 | Задвижка | 20Л | 2016 | 80 | - | 4 | - | 9.5 | 10.4 | 9.6 | 9.5 | 9.8
51 | 51.4. | 4 | Задвижка | 20Л | 2016 | 80 | - | 4 | - | 9 | 9 | - | - | -
52 | 52.1. | 1 | Переход | 20 | 2016 | 89/57 | 6 | 2 | 6 | 6 | 6 | 6.6 | 6.3 | 6.5
52 | 52.2. | 2 | Переход | 20 | 2016 | 89/57 | 6 | 2 | - | 7 | 7 | 7.1 | 7.4 | 7.2
53 | 53.1. | 1 | Труба | 20 | 2016 | 57 | 4 | 1.5 | 4.4 | 4.4 | 4.4 | 4.8 | 4.6 | 4.5
54 | 54.1. | 1 | Труба вр1 | 20 | 2016 | 57 | 4 | 1.5 | 4.3 | 4.3 | 4.7 | 4.3 | 4.8 | 4.5
54 | 54.2. | 2 | Труба вр1 | 20 | 2016 | 57 | 4 | 1.5 | - | 4.5 | 4.8 | 4.5 | 4.6 | -
54 | 54.3. | 3 | Труба вр1 | 20 | 2016 | 57 | 4 | 1.5 | - | 4.3 | 4.4 | 4.9 | 4.7 | 4.3
54 | 54.4. | 4 | Труба вр2 | 20 | 2016 | 32 | 4 | 1.5 | 3 | 3.1 | 3.5 | 3.2 | 3.4 | 3.1
54 | 54.5. | 5 | Труба вр2 | 20 | 2016 | 32 | 4 | 1.5 | - | 3 | 3 | 3.1 | 3.2 | 3.3
55 | 55.1. | 1 | Труба | 20 | 2016 | 32 | 4 | 1.5 | 3.3 | 3.3 | 3.6 | 3.5 | 3.3 | 3.4
56 | 56.1. | 1 | Труба | 20 | 2016 | 57 | 4 | 1.5 | 4.4 | 4.4 | 4.4 | 4.5 | 4.7 | 4.6
57 | 57.1. | 1 | Труба | 20 | 2016 | 57 | 4 | 1.5 | 4.5 | 4.5 | 4.7 | 4.5 | 4.6 | 4.6
58 | 58.1. | 1 | Труба | 20 | 2016 | 57 | 4 | 1.5 | 4.5 | 4.5 | 4.5 | 4.6 | 4.7 | 4.7
59 | 59.1. | 1 | Переход | 20 | 2016 | 89/57 | 6 | 2 | 6 | 6 | 6 | 6.1 | 6.4 | 6.2
59 | 59.2. | 2 | Переход | 20 | 2016 | 89/57 | 6 | 2 | - | 7.2 | 7.2 | 7.6 | 7.3 | 7.9
60 | 60.1. | 1 | Задвижка | 20Л | 2016 | 80 | - | 4 | 9.4 | 9.4 | 9.4 | 9.8 | 10.2 | 10.5
60 | 60.2. | 2 | Задвижка | 20Л | 2016 | 80 | - | 4 | - | 9.7 | 10.6 | 10 | 10.3 | 9.7
60 | 60.3. | 3 | Задвижка | 20Л | 2016 | 80 | - | 4 | - | 9.9 | 9.9 | 10.4 | 10.2 | 10.7
60 | 60.4. | 4 | Задвижка | 20Л | 2016 | 80 | - | 4 | - | 10 | 10 | - | - | -
61 | 61.1. | 1 | Труба | 20 | 2016 | 89 | 4 | 2 | 6 | 6 | 6.1 | 6 | 6.1 | 6.4
62 | 62.1. | 1 | Труба | 20 | 2016 | 89 | 4 | 2 | 5.9 | 5.9 | 5.9 | 6.2 | 6.3 | 6.7
63 | 63.1. | 1 | Тройник | 20 | 2016 | 89/89 | 6 | 2 | 8.6 | 8.7 | 8.7 | 9 | 9.1 | 8.9
63 | 63.2. | 2 | Тройник | 20 | 2016 | 89/89 | 6 | 2 | - | 8.6 | 8.6 | 9.3 | 9.4 | -
63 | 63.3. | 3 | Тройник | 20 | 2016 | 89/89 | 6 | 2 | - | 8.7 | 9.5 | 9.6 | 8.7 | 9.1
63 | 63.4. | 4 | Тройник | 20 | 2016 | 89/89 | 6 | 2 | - | 9.3 | 9.4 | 9.5 | 9.7 | 9.3
63 | 63.5. | 5 | Тройник | 20 | 2016 | 89/89 | 6 | 2 | - | 9.2 | 9.5 | 9.8 | 9.8 | 9.2
64 | 64.1. | 1 | Труба | 20 | 2016 | 89 | 4 | 2 | 4.9 | 4.9 | 5 | 5.1 | 4.9 | 5.4
65 | 65.1. | 1 | Труба | 20 | 2016 | 89 | 4 | 2 | 5 | 5 | 5.5 | 5.6 | 5.2 | 5
66 | 66.1. | 1 | Отвод | 20 | 2016 | 89 | 5 | 2 | 5.7 | 5.9 | 6.3 | 6 | 6.1 | 5.9
66 | 66.2. | 2 | Отвод | 20 | 2016 | 89 | 5 | 2 | - | 6.4 | 6.4 | 6.5 | 6.6 | 6.8
66 | 66.3. | 3 | Отвод | 20 | 2016 | 89 | 5 | 2 | - | 5.7 | 6.4 | 6 | 5.7 | 5.9
66 | 66.4. | 4 | Отвод | 20 | 2016 | 89 | 5 | 2 | - | 6.3 | 6.3 | - | - | -
67 | 67.1. | 1 | Труба | 20 | 2016 | 89 | 4 | 2 | 4.9 | 4.9 | 4.9 | 5.1 | 5.4 | 5.6
68 | 68.1. | 1 | Труба | 20 | 2016 | 89 | 4 | 2 | 5 | 5 | 5.3 | 5 | 5.2 | 5
69 | 69.1. | 1 | Отвод | 20 | 2016 | 89 | 5 | 2 | 5.7 | 6 | 6 | 6.1 | 6.5 | 6.6
69 | 69.2. | 2 | Отвод | 20 | 2016 | 89 | 5 | 2 | - | 6 | 6.2 | 6.6 | 6.3 | 6
69 | 69.3. | 3 | Отвод | 20 | 2016 | 89 | 5 | 2 | - | 5.7 | 5.7 | 6 | 6.1 | 6.4
69 | 69.4. | 4 | Отвод | 20 | 2016 | 89 | 5 | 2 | - | 6.2 | 6.2 | - | - | -
70 | 70.1. | 1 | Труба | 20 | 2016 | 89 | 4 | 2 | 5.4 | 5.4 | 5.4 | 5.5 | 5.7 | 5.8
71 | 71.1. | 1 | Труба | 20 | 2016 | 89 | 4 | 2 | 5 | 5 | 5.3 | 5 | 5.6 | 5.5
72 | 72.1. | 1 | Труба вр1 | 20 | 2016 | 89 | 4 | 2 | 5.2 | 5.2 | 5.2 | 5.4 | 5.2 | 5.6
72 | 72.2. | 2 | Труба вр1 | 20 | 2016 | 89 | 4 | 2 | - | 5.4 | 5.7 | 5.9 | 5.4 | -
72 | 72.3. | 3 | Труба вр1 | 20 | 2016 | 89 | 4 | 2 | - | 5.6 | 5.6 | 5.8 | 5.7 | 5.6
72 | 72.4. | 4 | Труба вр2 | 20 | 2016 | 18 | 3 | 1 | 3.3 | 3.3 | 3.3 | 3.5 | 3.6 | 3.5
72 | 72.5. | 5 | Труба вр2 | 20 | 2016 | 18 | 3 | 1 | - | 3.3 | 3.5 | 3.3 | 3.7 | 3.6
73 | 73.1. | 1 | Труба | 20 | 2016 | 18 | 3 | 1 | 3.2 | 3.2 | 3.2 | 3.4 | 3.5 | 3.7
74 | 74.1. | 1 | Гиб | 20 | 2016 | 18 | 3 | 1 | 3.2 | 3.2 | 3.6 | 3.2 | 3.4 | 3.7
75 | 75.1. | 1 | Труба | 20 | 2016 | 18 | 3 | 1 | 3.5 | 3.5 | 3.5 | 3.7 | 3.6 | 3.8
76 | 76.1. | 1 | Гиб | 20 | 2016 | 18 | 3 | 1 | 3 | 3 | 3.4 | 3.1 | 3 | 3.6
77 | 77.1. | 1 | Труба | 20 | 2016 | 18 | 3 | 1 | 3.2 | 3.2 | 3.7 | 3.6 | 3.2 | 3.4
78 | 78.1. | 1 | Труба | 20 | 2016 | 18 | 3 | 1 | 3.3 | 3.3 | 3.5 | 3.3 | 3.6 | 3.5
79 | 79.1. | 1 | Труба вр1 | 20 | 2016 | 18 | 3 | 1 | 3.2 | 3.5 | 3.5 | 3.8 | 3.6 | 3.5
79 | 79.2. | 2 | Труба вр1 | 20 | 2016 | 18 | 3 | 1 | - | 3.2 | 3.7 | 3.5 | 3.2 | -
79 | 79.3. | 3 | Труба вр1 | 20 | 2016 | 18 | 3 | 1 | - | 3.3 | 3.3 | 3.6 | 3.3 | 3.7
79 | 79.4. | 4 | Труба вр2 | 20 | 2016 | 18 | 3 | 1 | 3.2 | 3.2 | 3.6 | 3.2 | 3.3 | 3.4
79 | 79.5. | 5 | Труба вр2 | 20 | 2016 | 18 | 3 | 1 | - | 3.2 | 3.4 | 3.6 | 3.2 | 3.3
80 | 80.1. | 1 | Труба | 20 | 2016 | 18 | 3 | 1 | 3.3 | 3.3 | 3.3 | 3.7 | 3.6 | 3.6
81 | 81.1. | 1 | Труба | 20 | 2016 | 18 | 3 | 1 | 3.2 | 3.2 | 3.5 | 3.4 | 3.2 | 3.5
82 | 82.1. | 1 | Труба | 20 | 2016 | 18 | 3 | 1 | 3 | 3 | 3.1 | 3 | 3.8 | 3.6
83 | 83.1. | 1 | Переход | 20 | 2016 | 18/10 | 3 | 1 | 3.2 | 3.2 | 3.2 | 3.5 | 3.7 | 3.8
83 | 83.2. | 2 | Переход | 20 | 2016 | 18/10 | 3 | 1 | - | 3.2 | 3.6 | 3.2 | 3.9 | 3.6
84 | 84.1. | 1 | Труба | 20 | 2016 | 18 | 3 | 1 | 3.2 | 3.2 | 3.3 | 3.6 | 3.4 | 3.2
85 | 85.1. | 1 | Гиб | 20 | 2016 | 18 | 3 | 1 | 3.1 | 3.1 | 3.4 | 3.2 | 3.6 | 3.1
86 | 86.1. | 1 | Труба | 20 | 2016 | 18 | 3 | 1 | 3 | 3 | 3.6 | 3.2 | 3 | 3.4
87 | 87.1. | 1 | Труба | 20 | 2016 | 18 | 3 | 1 | 3.3 | 3.3 | 3.5 | 3.3 | 3.3 | 3.6
88 | 88.1. | 1 | Труба вр1 | 20 | 2016 | 18 | 3 | 1 | 3 | 3 | 3.3 | 3.1 | 3 | 3.2
88 | 88.2. | 2 | Труба вр1 | 20 | 2016 | 18 | 3 | 1 | - | 3.4 | 3.4 | 3.7 | 3.6 | -
88 | 88.3. | 3 | Труба вр1 | 20 | 2016 | 18 | 3 | 1 | - | 3.4 | 3.5 | 3.4 | 3.8 | 3.6
88 | 88.4. | 4 | Труба вр2 | 20 | 2016 | 18 | 3 | 1 | 3 | 3 | 3.5 | 3.3 | 3 | 3.6
88 | 88.5. | 5 | Труба вр2 | 20 | 2016 | 18 | 3 | 1 | - | 3.1 | 3.4 | 3.1 | 3.3 | 3.5
89 | 89.1. | 1 | Труба | 20 | 2016 | 18 | 3 | 1 | 3 | 3 | 3.1 | 3.3 | 3 | 3.4
90 | 90.1. | 1 | Гиб | 20 | 2016 | 18 | 3 | 1 | 3.2 | 3.2 | 3.2 | 3.6 | 3.5 | 3.4
91 | 91.1. | 1 | Труба | 20 | 2016 | 18 | 3 | 1 | 3 | 3 | 3 | 3.2 | 3.1 | 3.4
92 | 92.1. | 1 | Труба | 20 | 2016 | 18 | 3 | 1 | 3 | 3 | 3.4 | 3 | 3.3 | 3.5
93 | 93.1. | 1 | Гиб | 20 | 2016 | 18 | 3 | 1 | 3.1 | 3.1 | 3.1 | 3.3 | 3.4 | 3.3
94 | 94.1. | 1 | Труба | 20 | 2016 | 18 | 3 | 1 | 3 | 3 | 3.5 | 3.3 | 3 | 3.2
95 | 95.1. | 1 | Труба | 20 | 2016 | 18 | 3 | 1 | 3 | 3 | 3.2 | 3.5 | 3 | 3.1
96 | 96.1. | 1 | Гиб | 20 | 2016 | 18 | 3 | 1 | 3 | 3 | 3.3 | 3.5 | 3.4 | 3
97 | 97.1. | 1 | Труба | 20 | 2016 | 18 | 3 | 1 | 3 | 3 | 3.1 | 3.4 | 3.2 | 3
98 | 98.1. | 1 | Труба | 20 | 2016 | 18 | 3 | 1 | 3 | 3 | 3.3 | 3.5 | 3 | 3.1
99 | 99.1. | 1 | Труба | 20 | 2016 | 18 | 3 | 1 | 3 | 3 | 3.4 | 3.5 | 3.3 | 3
100 | 100.1. | 1 | Переход | 20 | 2016 | 18/10 | 3 | 1 | 3.3 | 3.3 | 3.5 | 3.9 | 3.3 | 3.4
100 | 100.2. | 2 | Переход | 20 | 2016 | 18/10 | 3 | 1 | - | 3.5 | 3.5 | 3.7 | 3.8 | 3.6
101 | 101.1. | 1 | Труба | 20 | 2016 | 18 | 3 | 1 | 3 | 3 | 3.6 | 3 | 3.2 | 3.1
102 | 102.1. | 1 | Переход | 20 | 2016 | 18/10 | 3 | 1 | 3.5 | 3.6 | 3.6 | 4 | 3.9 | 3.7
102 | 102.2. | 2 | Переход | 20 | 2016 | 18/10 | 3 | 1 | - | 3.5 | 3.8 | 3.5 | 3.6 | 3.5
103 | 103.1. | 1 | Труба | 20 | 2016 | 10 | 3 | 1 | 2.9 | 2.9 | 3.4 | 3 | 2.9 | 3.1
104 | 104.1. | 1 | Труба | 20 | 2016 | 10 | 3 | 1 | 2.7 | 2.7 | 2.7 | 2.9 | 3 | 3.1
105 | 105.1. | 1 | Труба | 20 | 2016 | 10 | 3 | 1 | 2.6 | 2.6 | 3.6 | 3 | 2.6 | 3.4
106 | 106.1. | 1 | Труба | 20 | 2016 | 10 | 3 | 1 | 3 | 3 | 3.5 | 3.6 | 3.2 | 3
107 | 107.1. | 1 | Труба | 20 | 2016 | 10 | 3 | 1 | 3 | 3 | 3.4 | 3.1 | 3 | 3.3
108 | 108.1. | 1 | Труба | 20 | 2016 | 10 | 3 | 1 | 2.69 | 2.69 | 3 | 2.69 | 3.4 | 3
109 | 109.1. | 1 | Гиб | 20 | 2016 | 10 | 3 | 1 | 2.6 | 2.6 | 2.6 | 3 | 3.1 | 2.9
110 | 110.1. | 1 | Труба | 20 | 2016 | 10 | 3 | 1 | 2.8 | 2.8 | 2.8 | 3 | 2.9 | 3.1
111 | 111.1. | 1 | Труба | 20 | 2016 | 10 | 3 | 1 | 2.6 | 2.6 | 3 | 2.8 | 2.6 | 2.9
112 | 112.1. | 1 | Труба | 20 | 2016 | 10 | 3 | 1 | 2.7 | 2.7 | 2.9 | 2.7 | 3 | 3.1
113 | 113.1. | 1 | Труба | 20 | 2016 | 10 | 3 | 1 | 2.9 | 2.9 | 3 | 2.9 | 2.9 | 3
114 | 114.1. | 1 | Гиб | 20 | 2016 | 10 | 3 | 1 | 2.9 | 2.9 | 3.4 | 3 | 2.9 | 3.1
115 | 115.1. | 1 | Труба | 20 | 2016 | 10 | 3 | 1 | 2.7 | 2.7 | 2.7 | 2.9 | 3 | 3.1
116 | 116.1. | 1 | Труба вр1 | 20 | 2016 | 89 | 4 | 2 | 5.2 | 5.5 | 5.6 | 5.8 | 5.7 | 5.5
116 | 116.2. | 2 | Труба вр1 | 20 | 2016 | 89 | 4 | 2 | - | 5.9 | 5.9 | 6 | 6.1 | -
116 | 116.3. | 3 | Труба вр1 | 20 | 2016 | 89 | 4 | 2 | - | 5.2 | 5.4 | 5.2 | 5.6 | 5.9
116 | 116.4. | 4 | Труба вр2 | 20 | 2016 | 10 | 3 | 1 | 2.6 | 2.6 | 2.9 | 2.6 | 2.7 | 3
116 | 116.5. | 5 | Труба вр2 | 20 | 2016 | 10 | 3 | 1 | - | 2.6 | 3 | 2.6 | 2.8 | 2.9
117 | 117.1. | 1 | Труба | 20 | 2016 | 89 | 4 | 2 | 5.2 | 5.2 | 5.4 | 5.2 | 5.7 | 5.6
118 | 118.1. | 1 | Труба | 20 | 2016 | 89 | 4 | 2 | 5.3 | 5.3 | 5.4 | 5.9 | 5.3 | 5.4
119 | 119.1. | 1 | Труба | 20 | 2016 | 89 | 4 | 2 | 5.4 | 5.4 | 5.9 | 5.6 | 5.4 | 5.5
120 | 120.1. | 1 | Отвод | 20 | 2016 | 89 | 5 | 2 | 5.7 | 6 | 6 | 6.1 | 6.4 | 6.5
120 | 120.2. | 2 | Отвод | 20 | 2016 | 89 | 5 | 2 | - | 6.1 | 6.6 | 6.8 | 6.1 | 6.6
120 | 120.3. | 3 | Отвод | 20 | 2016 | 89 | 5 | 2 | - | 5.7 | 6 | 5.7 | 6.2 | 6.3
120 | 120.4. | 4 | Отвод | 20 | 2016 | 89 | 5 | 2 | - | 6.1 | 6.1 | - | - | -
121 | 121.1. | 1 | Труба | 20 | 2016 | 89 | 4 | 2 | 5 | 5 | 5.7 | 5.4 | 5 | 5.6
122 | 122.1. | 1 | Труба | 20 | 2016 | 89 | 4 | 2 | 5.2 | 5.2 | 5.8 | 5.9 | 5.4 | 5.2
123 | 123.1. | 1 | Тройник | 20 | 2016 | 89/89 | 6 | 2 | 7.7 | 8.2 | 8.6 | 8.7 | 8.4 | 8.2
123 | 123.2. | 2 | Тройник | 20 | 2016 | 89/89 | 6 | 2 | - | 7.9 | 7.9 | 8 | 8.2 | -
123 | 123.3. | 3 | Тройник | 20 | 2016 | 89/89 | 6 | 2 | - | 7.7 | 8.5 | 7.7 | 7.9 | 9.1
123 | 123.4. | 4 | Тройник | 20 | 2016 | 89/89 | 6 | 2 | - | 8.2 | 8.7 | 8.4 | 8.6 | 8.2
123 | 123.5. | 5 | Тройник | 20 | 2016 | 89/89 | 6 | 2 | - | 8 | 8.3 | 8.7 | 8 | 8.6
124 | 124.1. | 1 | Труба | 20 | 2016 | 89 | 4 | 2 | 5.2 | 5.2 | 5.8 | 5.9 | 5.4 | 5.2
125 | 125.1. | 1 | Труба | 20 | 2016 | 89 | 4 | 2 | 5 | 5 | 5.7 | 5.4 | 5 | 5.6
126 | 126.1. | 1 | Отвод | 20 | 2016 | 89 | 5 | 2 | 5.7 | 6 | 6 | 6.1 | 6.4 | 6.6
126 | 126.2. | 2 | Отвод | 20 | 2016 | 89 | 5 | 2 | - | 6.1 | 6.6 | 6.8 | 6.1 | 6.6
126 | 126.3. | 3 | Отвод | 20 | 2016 | 89 | 5 | 2 | - | 5.7 | 6 | 5.7 | 6.2 | 6.3
126 | 126.4. | 4 | Отвод | 20 | 2016 | 89 | 5 | 2 | - | 6.1 | 6.1 | - | - | -
127 | 127.1. | 1 | Труба | 20 | 2016 | 89 | 4 | 2 | 5.2 | 5.2 | 5.4 | 5.2 | 5.7 | 5.6
128 | 128.1. | 1 | Труба | 20 | 2016 | 89 | 4 | 2 | 5.3 | 5.3 | 5.4 | 5.9 | 5.3 | 5.4
129 | 129.1. | 1 | Отвод | 20 | 2016 | 89 | 5 | 2 | 6.1 | 6.1 | 6.4 | 6.5 | 6.1 | 6.3
129 | 129.2. | 2 | Отвод | 20 | 2016 | 89 | 5 | 2 | - | 6.1 | 6.5 | 6.6 | 6.8 | 6.1
129 | 129.3. | 3 | Отвод | 20 | 2016 | 89 | 5 | 2 | - | 6.2 | 6.7 | 6.9 | 7 | 6.2
129 | 129.4. | 4 | Отвод | 20 | 2016 | 89 | 5 | 2 | - | 6.4 | 6.4 | - | - | -
130 | 130.1. | 1 | Труба | 20 | 2016 | 89 | 4 | 2 | 5 | 5 | 5.5 | 5 | 5.4 | 5.9
131 | 131.1. | 1 | Труба | 20 | 2016 | 89 | 4 | 2 | 5.2 | 5.2 | 5.9 | 5.3 | 5.2 | 5.6
132 | 132.1. | 1 | Труба | 20 | 2016 | 89 | 4 | 2 | 5.2 | 5.2 | 5.4 | 5.7 | 5.6 | 5.2
133 | 133.1. | 1 | Труба | 20 | 2016 | 89 | 4 | 2 | 5.2 | 5.2 | 5.4 | 5.7 | 5.6 | 5.2
134 | 134.1. | 1 | Труба | 20 | 2016 | 89 | 4 | 2 | 5.2 | 5.2 | 5.2 | 5.7 | 5.9 | 5.6
135 | 135.1. | 1 | Труба | 20 | 2016 | 89 | 4 | 2 | 5 | 5 | 5 | 5.6 | 5.8 | 5.1
136 | 136.1. | 1 | Задвижка | 20Л | 2016 | 80 | - | 4 | 9.4 | 9.6 | 9.7 | 10.2 | 10.3 | 9.6
136 | 136.2. | 2 | Задвижка | 20Л | 2016 | 80 | - | 4 | - | 9.4 | 9.5 | 9.4 | 10.2 | 10.7
136 | 136.3. | 3 | Задвижка | 20Л | 2016 | 80 | - | 4 | - | 9.6 | 9.6 | 10.4 | 10 | 9.8
136 | 136.4. | 4 | Задвижка | 20Л | 2016 | 80 | - | 4 | - | 10.4 | 10.4 | - | - | -
137 | 137.1. | 1 | Труба | 20 | 2016 | 89 | 4 | 2 | 5 | 5 | 5 | 5.6 | 5.8 | 5.7
138 | 138.1. | 1 | Труба | 20 | 2016 | 89 | 4 | 2 | 5.1 | 5.1 | 5.2 | 5.1 | 5.5 | 5.6
139 | 139.1. | 1 | Рег. Клапан | 20Л | 2016 | 80 | - | 4 | 9.5 | 10.3 | 11.2 | 10.7 | 10.3 | 10.7
139 | 139.2. | 2 | Рег. Клапан | 20Л | 2016 | 80 | - | 4 | - | 9.6 | 10.7 | 10.8 | 10 | 9.6
139 | 139.3. | 3 | Рег. Клапан | 20Л | 2016 | 80 | - | 4 | - | 9.5 | 9.5 | 10.5 | 10.8 | 10.9
139 | 139.4. | 4 | Рег. Клапан | 20Л | 2016 | 80 | - | 4 | - | 10.3 | 10.3 | - | - | -
140 | 140.1. | 1 | Труба | 20 | 2016 | 89 | 4 | 2 | 5.3 | 5.3 | 5.6 | 5.5 | 5.4 | 5.3
141 | 141.1. | 1 | Труба вр1 | 20 | 2016 | 89 | 4 | 2 | 5.2 | 5.2 | 5.4 | 5.2 | 5.7 | 5.8
141 | 141.2. | 2 | Труба вр1 | 20 | 2016 | 89 | 4 | 2 | - | 5.6 | 5.9 | 5.6 | 5.9 | -
141 | 141.3. | 3 | Труба вр1 | 20 | 2016 | 89 | 4 | 2 | - | 5.4 | 5.4 | 5.7 | 5.8 | 5.7
141 | 141.4. | 4 | Труба вр2 | 20 | 2016 | 32 | 4 | 1.5 | 3 | 3 | 3 | 3.4 | 3.3 | 3.1
141 | 141.5. | 5 | Труба вр2 | 20 | 2016 | 32 | 4 | 1.5 | - | 3 | 3.1 | 3 | 3.1 | 3
142 | 142.1. | 1 | Труба | 20 | 2016 | 32 | 4 | 1.5 | 3.2 | 3.2 | 3.4 | 3.3 | 3.2 | 3.6
143 | 143.1. | 1 | Труба | 20 | 2016 | 89 | 4 | 2 | 5.4 | 5.4 | 5.4 | 5.8 | 5.6 | 5.5
144 | 144.1. | 1 | Задвижка | 20Л | 2016 | 80 | - | 4 | 9.5 | 9.5 | 10.3 | 9.7 | 9.8 | 9.5
144 | 144.2. | 2 | Задвижка | 20Л | 2016 | 80 | - | 4 | - | 9.6 | 9.6 | 10.2 | 10.4 | 10.3
144 | 144.3. | 3 | Задвижка | 20Л | 2016 | 80 | - | 4 | - | 9.5 | 10.8 | 10.9 | 9.6 | 9.5
144 | 144.4. | 4 | Задвижка | 20Л | 2016 | 80 | - | 4 | - | 10.2 | 10.2 | - | - | -
145 | 145.1. | 1 | Труба | 20 | 2016 | 89 | 4 | 2 | 5.4 | 5.4 | 5.8 | 5.6 | 5.9 | 5.4
146 | 146.1. | 1 | Труба | 20 | 2016 | 89 | 4 | 2 | 5.2 | 5.2 | 5.5 | 5.7 | 5.2 | 5.6
147 | 147.1. | 1 | Тройник | 20 | 2016 | 89/89 | 6 | 2 | 7.9 | 7.9 | 8.6 | 8 | 7.9 | 8.3
147 | 147.2. | 2 | Тройник | 20 | 2016 | 89/89 | 6 | 2 | - | 8.2 | 8.5 | 8.2 | 8.7 | -
147 | 147.3. | 3 | Тройник | 20 | 2016 | 89/89 | 6 | 2 | - | 8.4 | 9.1 | 9 | 8.6 | 8.4
147 | 147.4. | 4 | Тройник | 20 | 2016 | 89/89 | 6 | 2 | - | 7.9 | 8.5 | 8.7 | 7.9 | 8
147 | 147.5. | 5 | Тройник | 20 | 2016 | 89/89 | 6 | 2 | - | 8 | 8.4 | 8.7 | 8 | 8.2
148 | 148.1. | 1 | Труба | 20 | 2016 | 89 | 4 | 2 | 5.3 | 5.3 | 5.9 | 5.4 | 5.3 | 5.6
149 | 149.1. | 1 | Труба | 20 | 2016 | 89 | 4 | 2 | 5.2 | 5.2 | 6 | 5.4 | 5.2 | 5.6
150 | 150.1. | 1 | Отвод | 20 | 2016 | 89 | 5 | 2 | 5.4 | 5.4 | 5.6 | 5.8 | 5.4 | 5.9
150 | 150.2. | 2 | Отвод | 20 | 2016 | 89 | 5 | 2 | - | 6.1 | 6.2 | 6.1 | 6.3 | 6.5
150 | 150.3. | 3 | Отвод | 20 | 2016 | 89 | 5 | 2 | - | 5.6 | 6.1 | 5.9 | 5.8 | 5.6
150 | 150.4. | 4 | Отвод | 20 | 2016 | 89 | 5 | 2 | - | 6 | 6 | - | - | -
151 | 151.1. | 1 | Труба | 20 | 2016 | 89 | 4 | 2 | 4.7 | 4.7 | 4.9 | 5 | 5.1 | 4.7
152 | 152.1. | 1 | Труба | 20 | 2016 | 89 | 4 | 2 | 4.6 | 4.6 | 4.8 | 4.6 | 5.2 | 5.3
153 | 153.1. | 1 | Отвод | 20 | 2016 | 89 | 5 | 2 | 5.6 | 5.7 | 6.1 | 6.4 | 6 | 5.7
153 | 153.2. | 2 | Отвод | 20 | 2016 | 89 | 5 | 2 | - | 5.6 | 5.6 | 6.2 | 6.3 | 6.1
153 | 153.3. | 3 | Отвод | 20 | 2016 | 89 | 5 | 2 | - | 5.7 | 5.7 | 6 | 5.7 | 6.3
153 | 153.4. | 4 | Отвод | 20 | 2016 | 89 | 5 | 2 | - | 6.4 | 6.4 | - | - | -
154 | 154.1. | 1 | Труба | 20 | 2016 | 89 | 4 | 2 | 5 | 5 | 5 | 5.1 | 5.6 | 5.6
155 | 155.1. | 1 | Труба | 20 | 2016 | 89 | 4 | 2 | 5.2 | 5.2 | 5.6 | 5.2 | 5.6 | 5.4
156 | 156.1. | 1 | Отвод | 20 | 2016 | 89 | 5 | 2 | 5.7 | 5.7 | 5.7 | 5.9 | 6.2 | 6
156 | 156.2. | 2 | Отвод | 20 | 2016 | 89 | 5 | 2 | - | 6.3 | 6.3 | 6.5 | 6.3 | 6.4
156 | 156.3. | 3 | Отвод | 20 | 2016 | 89 | 5 | 2 | - | 5.8 | 5.9 | 5.8 | 6 | 6.1
156 | 156.4. | 4 | Отвод | 20 | 2016 | 89 | 5 | 2 | - | 6.5 | 6.5 | - | - | -
157 | 157.1. | 1 | Труба | 20 | 2016 | 89 | 4 | 2 | 4.7 | 4.7 | 4.7 | 4.9 | 5 | 5.6
158 | 158.1. | 1 | Труба | 20 | 2016 | 89 | 4 | 2 | 4.7 | 4.7 | 5.5 | 5.2 | 4.7 | 5
159 | 159.1. | 1 | Отвод | 20 | 2016 | 89 | 5 | 2 | 5.9 | 6.2 | 6.4 | 6.2 | 6.7 | 6.3
159 | 159.2. | 2 | Отвод | 20 | 2016 | 89 | 5 | 2 | - | 5.9 | 6 | 6.1 | 5.9 | 6.2
159 | 159.3. | 3 | Отвод | 20 | 2016 | 89 | 5 | 2 | - | 6.1 | 6.4 | 6.2 | 6.6 | 6.1
159 | 159.4. | 4 | Отвод | 20 | 2016 | 89 | 5 | 2 | - | 6.7 | 6.7 | - | - | -
160 | 160.1. | 1 | Труба | 20 | 2016 | 89 | 4 | 2 | 5.2 | 5.2 | 5.4 | 5.2 | 5.6 | 5.3
161 | 161.1. | 1 | Труба | 20 | 2016 | 89 | 4 | 2 | 5.2 | 5.2 | 5.5 | 5.6 | 5.4 | 5.2
162 | 162.1. | 1 | Отвод | 20 | 2016 | 89 | 5 | 2 | 5.8 | 5.8 | 5.8 | 6 | 6.2 | 6.6
162 | 162.2. | 2 | Отвод | 20 | 2016 | 89 | 5 | 2 | - | 6.1 | 6.5 | 6.3 | 6.6 | 6.1
162 | 162.3. | 3 | Отвод | 20 | 2016 | 89 | 5 | 2 | - | 5.9 | 6.7 | 6.8 | 5.9 | 6.2
162 | 162.4. | 4 | Отвод | 20 | 2016 | 89 | 5 | 2 | - | 6.4 | 6.4 | - | - | -
163 | 163.1. | 1 | Труба | 20 | 2016 | 89 | 4 | 2 | 5.2 | 5.2 | 5.6 | 5.5 | 5.2 | 5.6
164 | 164.1. | 1 | Труба | 20 | 2016 | 89 | 4 | 2 | 5.2 | 5.2 | 5.7 | 5.8 | 5.4 | 5.2
165 | 165.1. | 1 | Труба | 20 | 2016 | 89 | 4 | 2 | 5.2 | 5.2 | 5.6 | 5.8 | 5.2 | 5.7
166 | 166.1. | 1 | Труба | 20 | 2016 | 89 | 4 | 2 | 5 | 5 | 5.5 | 5.4 | 5.1 | 5
167 | 167.1. | 1 | Труба | 20 | 2016 | 89 | 4 | 2 | 5 | 5 | 5.3 | 5.2 | 5 | 5.1
168 | 168.1. | 1 | Отвод | 20 | 2016 | 89 | 5 | 2 | 5.2 | 5.7 | 6.3 | 6.1 | 5.9 | 5.7
168 | 168.2. | 2 | Отвод | 20 | 2016 | 89 | 5 | 2 | - | 5.2 | 5.6 | 5.2 | 5.4 | 5.9
168 | 168.3. | 3 | Отвод | 20 | 2016 | 89 | 5 | 2 | - | 5.4 | 6.2 | 6.7 | 6 | 5.4
168 | 168.4. | 4 | Отвод | 20 | 2016 | 89 | 5 | 2 | - | 6 | 6 | - | - | -
169 | 169.1. | 1 | Труба | 20 | 2016 | 89 | 4 | 2 | 5.3 | 5.3 | 5.4 | 5.7 | 5.9 | 5.3
170 | 170.1. | 1 | Труба | 20 | 2016 | 89 | 4 | 2 | 5.2 | 5.2 | 5.7 | 5.5 | 5.4 | 5.2
171 | 171.1. | 1 | Отвод | 20 | 2016 | 89 | 5 | 2 | 5.4 | 5.6 | 5.6 | 5.8 | 6 | 5.7
171 | 171.2. | 2 | Отвод | 20 | 2016 | 89 | 5 | 2 | - | 5.4 | 5.4 | 5.5 | 5.8 | 6.1
171 | 171.3. | 3 | Отвод | 20 | 2016 | 89 | 5 | 2 | - | 6 | 6.3 | 6.4 | 6 | 6.7
171 | 171.4. | 4 | Отвод | 20 | 2016 | 89 | 5 | 2 | - | 6.2 | 6.2 | - | - | -
172 | 172.1. | 1 | Труба | 20 | 2016 | 89 | 4 | 2 | 5 | 5 | 5.1 | 5 | 5.5 | 5.7
173 | 173.1. | 1 | Труба | 20 | 2016 | 89 | 4 | 2 | 5.3 | 5.3 | 5.9 | 5.6 | 5.3 | 5.4
174 | 174.1. | 1 | Отвод | 20 | 2016 | 89 | 5 | 2 | 5.4 | 5.7 | 6.7 | 5.7 | 5.9 | 6
174 | 174.2. | 2 | Отвод | 20 | 2016 | 89 | 5 | 2 | - | 5.6 | 6.5 | 6.6 | 5.8 | 5.6
174 | 174.3. | 3 | Отвод | 20 | 2016 | 89 | 5 | 2 | - | 5.4 | 6 | 6.1 | 5.9 | 5.4
174 | 174.4. | 4 | Отвод | 20 | 2016 | 89 | 5 | 2 | - | 5.8 | 5.8 | - | - | -
175 | 175.1. | 1 | Труба | 20 | 2016 | 89 | 4 | 2 | 5.4 | 5.4 | 5.8 | 5.6 | 5.7 | 5.4
176 | 176.1. | 1 | Труба | 20 | 2016 | 89 | 4 | 2 | 5.5 | 5.5 | 5.7 | 5.8 | 5.6 | 5.5
177 | 177.1. | 1 | Отвод | 20 | 2016 | 89 | 5 | 2 | 5.4 | 5.6 | 5.6 | 5.8 | 5.9 | 6.1
177 | 177.2. | 2 | Отвод | 20 | 2016 | 89 | 5 | 2 | - | 5.8 | 6.4 | 6.1 | 6 | 5.8
177 | 177.3. | 3 | Отвод | 20 | 2016 | 89 | 5 | 2 | - | 5.5 | 5.5 | 5.8 | 5.6 | 5.8
177 | 177.4. | 4 | Отвод | 20 | 2016 | 89 | 5 | 2 | - | 5.4 | 5.4 | - | - | -
178 | 178.1. | 1 | Труба | 20 | 2016 | 89 | 4 | 2 | 5.1 | 5.1 | 5.4 | 5.6 | 5.1 | 5.2
179 | 179.1. | 1 | Труба | 20 | 2016 | 89 | 4 | 2 | 5.3 | 5.3 | 5.6 | 5.3 | 5.4 | 5.7
180 | 180.1. | 1 | Труба | 20 | 2016 | 89 | 4 | 2 | 5.2 | 5.2 | 5.8 | 5.2 | 5.5 | 5.7
181 | 181.1. | 1 | Труба | 20 | 2016 | 89 | 4 | 2 | 5.3 | 5.3 | 5.3 | 5.5 | 5.4 | 5.6
182 | 182.1. | 1 | Отвод | 20 | 2016 | 89 | 5 | 2 | 5.4 | 5.4 | 5.4 | 5.8 | 5.6 | 6
182 | 182.2. | 2 | Отвод | 20 | 2016 | 89 | 5 | 2 | - | 5.4 | 6.1 | 6.3 | 5.7 | 5.4
182 | 182.3. | 3 | Отвод | 20 | 2016 | 89 | 5 | 2 | - | 5.7 | 5.7 | 6.2 | 6.7 | 6.3
182 | 182.4. | 4 | Отвод | 20 | 2016 | 89 | 5 | 2 | - | 5.8 | 5.8 | - | - | -
183 | 183.1. | 1 | Труба | 20 | 2016 | 89 | 4 | 2 | 5.6 | 5.6 | 5.6 | 5.8 | 6 | 6.1
184 | 184.1. | 1 | Труба | 20 | 2016 | 89 | 4 | 2 | 5.3 | 5.3 | 5.9 | 5.6 | 5.3 | 5.4
185 | 185.1. | 1 | Отвод | 20 | 2016 | 89 | 5 | 2 | 5 | 5.6 | 6.1 | 6 | 5.8 | 5.6
185 | 185.2. | 2 | Отвод | 20 | 2016 | 89 | 5 | 2 | - | 5.3 | 5.4 | 5.9 | 5.6 | 5.3
185 | 185.3. | 3 | Отвод | 20 | 2016 | 89 | 5 | 2 | - | 5 | 5.5 | 5.2 | 5 | 5.1
185 | 185.4. | 4 | Отвод | 20 | 2016 | 89 | 5 | 2 | - | 5.6 | 5.6 | - | - | -
186 | 186.1. | 1 | Труба | 20 | 2016 | 89 | 4 | 2 | 4.9 | 4.9 | 5 | 5.6 | 4.9 | 5.4
187 | 187.1. | 1 | Труба | 20 | 2016 | 89 | 4 | 2 | 4.9 | 4.9 | 4.9 | 5.2 | 5.3 | 5
188 | 188.1. | 1 | Тройник | 20 | 2016 | 89/57 | 6 | 2 | 7.6 | 7.6 | 8.4 | 8.1 | 8 | 7.6
188 | 188.2. | 2 | Тройник | 20 | 2016 | 89/57 | 6 | 2 | - | 8.3 | 8.3 | 8.5 | 8.4 | -
188 | 188.3. | 3 | Тройник | 20 | 2016 | 89/57 | 6 | 2 | - | 8.2 | 8.2 | 8.6 | 8.5 | 9
188 | 188.4. | 4 | Тройник | 20 | 2016 | 89/57 | 6 | 2 | - | 8.2 | 8.7 | 8.4 | 8.2 | 8.7
188 | 188.5. | 5 | Тройник | 20 | 2016 | 89/57 | 6 | 2 | - | 8.3 | 8.3 | 8.4 | 9.5 | 9
189 | 189.1. | 1 | Труба | 20 | 2016 | 57 | 4 | 1.5 | 3.9 | 3.9 | 4.1 | 4 | 3.9 | 4.2
190 | 190.1. | 1 | Отвод | 20 | 2016 | 57 | 5 | 1.5 | 5 | 5 | 5 | 5.1 | 5.9 | 5.5
190 | 190.2. | 2 | Отвод | 20 | 2016 | 57 | 5 | 1.5 | - | 5.3 | 6.1 | 5.8 | 5.6 | 5.3
190 | 190.3. | 3 | Отвод | 20 | 2016 | 57 | 5 | 1.5 | - | 5 | 5.5 | 5.2 | 5 | 5.1
190 | 190.4. | 4 | Отвод | 20 | 2016 | 57 | 5 | 1.5 | - | 5.6 | 5.6 | - | - | -
191 | 191.1. | 1 | Труба | 20 | 2016 | 57 | 4 | 1.5 | 4.9 | 4.9 | 5 | 5.6 | 4.9 | 5.4
192 | 192.1. | 1 | Труба | 20 | 2016 | 57 | 4 | 1.5 | 4.9 | 4.9 | 4.9 | 5.2 | 5.3 | 5
193 | 193.1. | 1 | Труба | 20 | 2016 | 57 | 4 | 1.5 | 4.9 | 4.9 | 5 | 4.9 | 5.1 | 5
194 | 194.1. | 1 | Труба вр1 | 20 | 2016 | 89 | 4 | 2 | 5.3 | 5.8 | 6.1 | 5.8 | 6 | 5.9
194 | 194.2. | 2 | Труба вр1 | 20 | 2016 | 89 | 4 | 2 | - | 5.4 | 5.5 | 5.4 | 5.8 | -
194 | 194.3. | 3 | Труба вр1 | 20 | 2016 | 89 | 4 | 2 | - | 5.3 | 5.6 | 5.9 | 5.6 | 5.3
194 | 194.4. | 4 | Труба вр2 | 20 | 2016 | 32 | 4 | 1.5 | 3 | 3 | 3.2 | 3.4 | 3 | 3.3
194 | 194.5. | 5 | Труба вр2 | 20 | 2016 | 32 | 4 | 1.5 | - | 3 | 3 | 3.1 | 3.4 | 3.5
195 | 195.1. | 1 | Труба | 20 | 2016 | 32 | 4 | 1.5 | 3.1 | 3.1 | 3.6 | 3.7 | 3.8 | 3.1
196 | 196.1. | 1 | Труба | 20 | 2016 | 89 | 4 | 2 | 4.7 | 4.7 | 4.7 | 4.8 | 5 | 5.4
197 | 197.1. | 1 | Рег. Клапан | 20Л | 2016 | 80 | - | 4 | 9.6 | 9.8 | 10.4 | 9.8 | 10.3 | 10.7
197 | 197.2. | 2 | Рег. Клапан | 20Л | 2016 | 80 | - | 4 | - | 10 | 10.8 | 10 | 10.2 | 10.6
197 | 197.3. | 3 | Рег. Клапан | 20Л | 2016 | 80 | - | 4 | - | 9.6 | 10.4 | 9.6 | 9.8 | 9.9
197 | 197.4. | 4 | Рег. Клапан | 20Л | 2016 | 80 | - | 4 | - | 10 | 10 | - | - | -
198 | 198.1. | 1 | Труба | 20 | 2016 | 89 | 4 | 2 | 5 | 5 | 5.5 | 5.6 | 5 | 5.3
199 | 199.1. | 1 | Труба | 20 | 2016 | 89 | 4 | 2 | 5.9 | 5.9 | 5.9 | 6.2 | 5.9 | 6.2
200 | 200.1. | 1 | Труба | 20 | 2016 | 89 | 4 | 2 | 6.3 | 6.3 | 6.4 | 6.4 | 6.7 | 6.3
201 | 201.1. | 1 | Труба | 20 | 2016 | 89 | 4 | 2 | 5.5 | 5.5 | 5.6 | 5.6 | 5.5 | 5.8
202 | 202.1. | 1 | Отвод | 20 | 2016 | 89 | 5 | 2 | 5.3 | 5.3 | 5.6 | 5.3 | 6.4 | 6.2
202 | 202.2. | 2 | Отвод | 20 | 2016 | 89 | 5 | 2 | - | 5.6 | 6.7 | 6.9 | 5.8 | 5.6
202 | 202.3. | 3 | Отвод | 20 | 2016 | 89 | 5 | 2 | - | 5.4 | 5.4 | 5.6 | 6 | 6.2
202 | 202.4. | 4 | Отвод | 20 | 2016 | 89 | 5 | 2 | - | 5.3 | 5.3 | - | - | -
203 | 203.1. | 1 | Труба | 20 | 2016 | 89 | 4 | 2 | 5.3 | 5.3 | 5.7 | 5.8 | 5.6 | 5.3
204 | 204.1. | 1 | Труба | 20 | 2016 | 89 | 4 | 2 | 5.1 | 5.1 | 5.4 | 5.5 | 5.9 | 5.1
205 | 205.1. | 1 | Труба | 20 | 2016 | 89 | 4 | 2 | 5.3 | 5.3 | 5.6 | 5.3 | 5.4 | 5.8
206 | 206.1. | 1 | Труба | 20 | 2016 | 89 | 4 | 2 | 5.4 | 5.4 | 5.5 | 6.1 | 5.7 | 5.4
207 | 207.1. | 1 | Труба | 20 | 2016 | 89 | 4 | 2 | 5.6 | 5.6 | 5.6 | 6 | 5.9 | 5.8
208 | 208.1. | 1 | Отвод | 20 | 2016 | 89 | 5 | 2 | 5.4 | 6 | 6.1 | 6 | 6.7 | 6.3
208 | 208.2. | 2 | Отвод | 20 | 2016 | 89 | 5 | 2 | - | 5.4 | 5.8 | 5.4 | 5.9 | 6.5
208 | 208.3. | 3 | Отвод | 20 | 2016 | 89 | 5 | 2 | - | 5.4 | 6.3 | 5.7 | 5.8 | 5.4
208 | 208.4. | 4 | Отвод | 20 | 2016 | 89 | 5 | 2 | - | 6 | 6 | - | - | -
209 | 209.1. | 1 | Труба | 20 | 2016 | 89 | 4 | 2 | 5.1 | 5.1 | 5.1 | 5.4 | 5.3 | 5.2
210 | 210.1. | 1 | Труба | 20 | 2016 | 89 | 4 | 2 | 5.4 | 5.4 | 5.4 | 5.7 | 5.5 | 5.6
211 | 211.1. | 1 | Тройник | 20 | 2016 | 89/57 | 6 | 2 | 8.2 | 9.1 | 9.3 | 9.1 | 9.4 | 9.2
211 | 211.2. | 2 | Тройник | 20 | 2016 | 89/57 | 6 | 2 | - | 8.3 | 8.6 | 8.5 | 8.3 | -
211 | 211.3. | 3 | Тройник | 20 | 2016 | 89/57 | 6 | 2 | - | 8.5 | 9 | 8.9 | 8.5 | 8.6
211 | 211.4. | 4 | Тройник | 20 | 2016 | 89/57 | 6 | 2 | - | 8.2 | 8.4 | 8.7 | 8.2 | 9.5
211 | 211.5. | 5 | Тройник | 20 | 2016 | 89/57 | 6 | 2 | - | 8.6 | 9.1 | 9.3 | 9 | 8.6
212 | 212.1. | 1 | Труба | 20 | 2016 | 57 | 4 | 1.5 | 4.6 | 4.6 | 5.6 | 4.6 | 5 | 4.9
213 | 213.1. | 1 | Труба | 20 | 2016 | 57 | 4 | 1.5 | 4.7 | 4.7 | 5.4 | 5.3 | 5 | 4.7
214 | 214.1. | 1 | Отвод | 20 | 2016 | 57 | 5 | 1.5 | 5 | 5.3 | 5.6 | 5.3 | 5.4 | 5.5
214 | 214.2. | 2 | Отвод | 20 | 2016 | 57 | 5 | 1.5 | - | 5 | 5.7 | 5 | 5.1 | 5.3
214 | 214.3. | 3 | Отвод | 20 | 2016 | 57 | 5 | 1.5 | - | 5.1 | 5.8 | 5.9 | 5.4 | 5.1
214 | 214.4. | 4 | Отвод | 20 | 2016 | 57 | 5 | 1.5 | - | 5.6 | 5.6 | - | - | -
215 | 215.1. | 1 | Труба | 20 | 2016 | 57 | 4 | 1.5 | 4.6 | 4.6 | 4.6 | 4.6 | 5.2 | 5
216 | 216.1. | 1 | Труба | 20 | 2016 | 57 | 4 | 1.5 | 4.2 | 4.2 | 4.2 | 4.7 | 5.1 | 5
217 | 217.1. | 1 | Задвижка | 20Л | 2016 | 50 | - | 4 | 9 | 9.1 | 10.1 | 10.3 | 9.5 | 9.1
217 | 217.2. | 2 | Задвижка | 20Л | 2016 | 50 | - | 4 | - | 9.2 | 9.2 | 9.3 | 10.5 | 10.4
217 | 217.3. | 3 | Задвижка | 20Л | 2016 | 50 | - | 4 | - | 9 | 10.1 | 9.6 | 9 | 9.4
217 | 217.4. | 4 | Задвижка | 20Л | 2016 | 50 | - | 4 | - | 9 | 9 | - | - | -
218 | 218.1. | 1 | Труба | 20 | 2016 | 89 | 4 | 2 | 5 | 5 | 5.2 | 5 | 5.6 | 5.7
219 | 219.1. | 1 | Труба | 20 | 2016 | 89 | 4 | 2 | 5.4 | 5.4 | 5.9 | 6 | 5.9 | 5.4
220 | 220.1. | 1 | Задвижка | 20Л | 2016 | 80 | - | 4 | 9.7 | 9.8 | 10.6 | 9.8 | 9.9 | 10.2
220 | 220.2. | 2 | Задвижка | 20Л | 2016 | 80 | - | 4 | - | 9.7 | 10.4 | 10.5 | 10.1 | 9.7
220 | 220.3. | 3 | Задвижка | 20Л | 2016 | 80 | - | 4 | - | 9.9 | 9.9 | 10.4 | 10.2 | 10.6
220 | 220.4. | 4 | Задвижка | 20Л | 2016 | 80 | - | 4 | - | 10.1 | 10.1 | - | - | -
221 | 221.1. | 1 | Труба | 20 | 2016 | 89 | 4 | 2 | 5.5 | 5.5 | 6 | 5.9 | 5.5 | 5.6
222 | 222.1. | 1 | Труба вр1 | 20 | 2016 | 89 | 4 | 2 | 5.2 | 5.2 | 5.7 | 5.6 | 5.2 | 5.6
222 | 222.2. | 2 | Труба вр1 | 20 | 2016 | 89 | 4 | 2 | - | 5.8 | 5.8 | 5.9 | 6.1 | -
222 | 222.3. | 3 | Труба вр1 | 20 | 2016 | 89 | 4 | 2 | - | 5.4 | 6 | 5.8 | 5.4 | 5.5
222 | 222.4. | 4 | Труба вр2 | 20 | 2016 | 32 | 4 | 1.5 | 3 | 3 | 3 | 3.2 | 3 | 3.3
222 | 222.5. | 5 | Труба вр2 | 20 | 2016 | 32 | 4 | 1.5 | - | 3 | 3 | 3.1 | 3 | 3.2
223 | 223.1. | 1 | Труба | 20 | 2016 | 32 | 4 | 1.5 | 3 | 3 | 3 | 3.4 | 3.3 | 3.2
224 | 224.1. | 1 | Труба | 20 | 2016 | 57 | 4 | 1.5 | 5 | 5 | 5.1 | 5 | 5.4 | 5.5
225 | 225.1. | 1 | Задвижка | 20Л | 2016 | 80 | - | 4 | 9 | 9.6 | 10.4 | 10.3 | 10.7 | 9.6
225 | 225.2. | 2 | Задвижка | 20Л | 2016 | 80 | - | 4 | - | 9 | 9.5 | 9 | 9.4 | 10.2
225 | 225.3. | 3 | Задвижка | 20Л | 2016 | 80 | - | 4 | - | 10.3 | 10.5 | 10.3 | 10.7 | 10.4
225 | 225.4. | 4 | Задвижка | 20Л | 2016 | 80 | - | 4 | - | 10.3 | 10.3 | - | - | -
226 | 226.1. | 1 | Труба | 20 | 2016 | 89 | 4 | 2 | 5.2 | 5.2 | 5.6 | 5.2 | 5.3 | 5.8
227 | 227.1. | 1 | Труба | 20 | 2016 | 89 | 4 | 2 | 5.2 | 5.2 | 5.5 | 5.4 | 5.3 | 5.2
228 | 228.1. | 1 | Тройник | 20 | 2016 | 89/57 | 6 | 2 | 8.1 | 8.4 | 8.5 | 8.4 | 9 | 8.7
228 | 228.2. | 2 | Тройник | 20 | 2016 | 89/57 | 6 | 2 | - | 8.3 | 8.3 | 8.4 | 8.5 | -
228 | 228.3. | 3 | Тройник | 20 | 2016 | 89/57 | 6 | 2 | - | 8.4 | 8.6 | 8.4 | 9.1 | 8.6
228 | 228.4. | 4 | Тройник | 20 | 2016 | 89/57 | 6 | 2 | - | 8.5 | 8.5 | 8.7 | 9.4 | 9.5
228 | 228.5. | 5 | Тройник | 20 | 2016 | 89/57 | 6 | 2 | - | 8.1 | 8.6 | 8.3 | 8.1 | 8.4
229 | 229.1. | 1 | Труба | 20 | 2016 | 57 | 4 | 1.5 | 4 | 4 | 4.2 | 4 | 4.4 | 4.3
230 | 230.1. | 1 | Труба | 20 | 2016 | 57 | 4 | 1.5 | 4.5 | 4.5 | 4.6 | 4.9 | 4.5 | 4.6
231 | 231.1. | 1 | Отвод | 20 | 2016 | 57 | 5 | 1.5 | 4.3 | 4.6 | 5 | 5.1 | 4.8 | 4.6
231 | 231.2. | 2 | Отвод | 20 | 2016 | 57 | 5 | 1.5 | - | 4.3 | 4.3 | 4.6 | 4.9 | 5.4
231 | 231.3. | 3 | Отвод | 20 | 2016 | 57 | 5 | 1.5 | - | 5.1 | 5.1 | 5.2 | 5.2 | 5.1
231 | 231.4. | 4 | Отвод | 20 | 2016 | 57 | 5 | 1.5 | - | 5 | 5 | - | - | -
232 | 232.1. | 1 | Труба | 20 | 2016 | 57 | 4 | 1.5 | 4.3 | 4.3 | 4.8 | 4.6 | 4.3 | 4.7
233 | 233.1. | 1 | Труба | 20 | 2016 | 57 | 4 | 1.5 | 4.2 | 4.2 | 4.9 | 4.2 | 4.6 | 4.4
234 | 234.1. | 1 | Задвижка | 20Л | 2016 | 50 | - | 4 | 8.2 | 8.4 | 8.7 | 8.4 | 8.6 | 8.7
234 | 234.2. | 2 | Задвижка | 20Л | 2016 | 50 | - | 4 | - | 8.2 | 8.2 | 8.3 | 8.5 | 9
234 | 234.3. | 3 | Задвижка | 20Л | 2016 | 50 | - | 4 | - | 8.3 | 8.4 | 8.7 | 8.3 | 8.6
234 | 234.4. | 4 | Задвижка | 20Л | 2016 | 50 | - | 4 | - | 9.1 | 9.1 | - | - | -
235 | 235.1. | 1 | Труба | 20 | 2016 | 89 | 4 | 2 | 5 | 5 | 5 | 5.1 | 5.4 | 5.3
236 | 236.1. | 1 | Труба | 20 | 2016 | 89 | 4 | 2 | 5.4 | 5.4 | 5.6 | 6 | 5.7 | 5.4
237 | 237.1. | 1 | Задвижка | 20Л | 2016 | 80 | - | 4 | 9.4 | 9.6 | 9.6 | 10.4 | 10.3 | 10.7
237 | 237.2. | 2 | Задвижка | 20Л | 2016 | 80 | - | 4 | - | 9.6 | 10.4 | 10.6 | 9.8 | 9.6
237 | 237.3. | 3 | Задвижка | 20Л | 2016 | 80 | - | 4 | - | 9.4 | 9.4 | 9.8 | 10.2 | 10.3
237 | 237.4. | 4 | Задвижка | 20Л | 2016 | 80 | - | 4 | - | 9.5 | 9.5 | - | - | -
238 | 238.1. | 1 | Фланец | 20Л | 2016 | 80 | - | 2 | 8.9 | 8.9 | 9.2 | 9 | 8.9 | 9.1
239 | 239.1. | 1 | Фланец | 20Л | 2016 | 50 | - | 1.5 | 8.9 | 8.9 | 9 | 8.9 | 9.1 | 9.2
240 | 240.1. | 1 | Задвижка | 20Л | 2016 | 50 | - | 4 | 8.8 | 8.8 | 8.8 | 8.9 | 9 | 9.2
240 | 240.2. | 2 | Задвижка | 20Л | 2016 | 50 | - | 4 | - | 9 | 9.3 | 9 | 9.1 | 9.2
240 | 240.3. | 3 | Задвижка | 20Л | 2016 | 50 | - | 4 | - | 9.1 | 9.2 | 9.2 | 9.3 | 9.1
240 | 240.4. | 4 | Задвижка | 20Л | 2016 | 50 | - | 4 | - | 9 | 9 | - | - | -
241 | 241.1. | 1 | Труба | 20 | 2016 | 57 | 4 | 1.5 | 4.6 | 4.6 | 5 | 4.8 | 4.6 | 4.9
242 | 242.1. | 1 | Задвижка | 20Л | 2016 | 50 | - | 4 | 8.2 | 8.3 | 8.6 | 8.7 | 8.3 | 8.7
242 | 242.2. | 2 | Задвижка | 20Л | 2016 | 50 | - | 4 | - | 8.2 | 8.4 | 8.5 | 8.6 | 8.2
242 | 242.3. | 3 | Задвижка | 20Л | 2016 | 50 | - | 4 | - | 9.3 | 9.7 | 9.3 | 9.5 | 9.4
242 | 242.4. | 4 | Задвижка | 20Л | 2016 | 50 | - | 4 | - | 9 | 9 | - | - | -
Примечание: Расположение зон контроля толщин стенок элементов трубопровода приведено на схеме контроля.
Вывод: Значения фактической толщины стенок превышают отбраковочные значения.
Данные о приборах:
Наименование прибора | [7 empty] | Заводской № |  |  |  | Срок действия свидетельства о поверке
Толщиномер ультразвуковой А 1208 | [7 empty] | 4162668 |  |  |  | до 20.04.2023
Контроль выполнил(и):
Квалификация исполнителя | [7 empty] | № квалификационного удостоверения исполнителя / срок действия |  |  | Подпись исполнителя |  | Ф.И.О. исполнителя
Специалист НК II уровня квалификации | [7 empty] | уд. №0013-8067-2023 до 03.2026 |  |  |  |  | Фирстов А.А.
Генеральный директор | [12 empty] | Волгин Д.С.

## УЗК
Акт №340/1883/КНПЗ/23-УЗК
ультразвукового контроля конструктивных элементов трубопровода
Наименование организации проводившей контроль |  |  | ООО «ОРГЭНЕРГОНЕФТЬ» |  |  |  |  | Предприятие-владелец |  |  | АО «КНПЗ»
Дата проведения контроля |  |  | 2023-04-17 |  |  |  |  | Технологическая установка (участок) |  |  | Цех №4, установка каталитического крекинга FCC
Номер трубопровода |  |  | 47
Наименование трубопровода |  |  | Легкий газойль с установки из АВО 401-HV03 в парк. (до ЗКЛ на эстакаде FCC). Линия 2104
Сведения о проведении контроля:
Контроль проведен в соответствии с требованиями Федеральные нормы и правила в области промышленной безопасности «Правила безопасной эксплуатации технологических трубопроводов», ГОСТ Р 55724-2013 "Контроль неразрушающий. Соединения сварные. Методы ультразвуковые", СТО 00220256-029-2018
Результаты контроля:
№ п/п | Зона контроля на схеме | Толщина стыкуемых элементов, мм | Материальное исполнение | °Угол ввода ультразвукового луча, º |  | Рабочая частота, МГц | Предельная чувствительность, мм² |  | Результаты контроля (Характеристика выявленных дефектов, мм) |  |  | Оценка качества |  | Примечания
1 | УЗД1 | 4 | 20 | 70 |  | 5 | 1.6 |  | Дефектов не обнаружено |  |  | годен |  | -
Примечание: Расположение зон ультразвукового контроля приведено на схеме контроля.
Вывод: Контрольные сварные соединения удовлетворяет требованиям РДИ 38.18.016-94.
Данные о приборах:
Наименование прибора | [7 empty] | Заводской номер прибора |  |  |  |  | Срок действия свидетельства о поверке
Дефектоскопы ультразвуковые А1214 EXPERT | [7 empty] | 205245 |  |  |  |  | до 09.11.2023
Контроль выполнил(и):
Уровень квалификации исполнителя |  |  |  |  | № квалификационного удостоверения исполнителя / срок действия |  |  |  |  | Подпись | 4 |  | Ф.И.О. исполнителя
Специалист НК II уровня квалификации |  |  |  |  | уд. №0045-04-4646 до 11.2023 | [7 empty] | Клюшников А.Ю.
Генеральный директор | [12 empty] | Волгин Д.С.

## ПВК
Акт №340/1883/КНПЗ/23-ПВК
капиллярного контроля конструктивных элементов трубопровода
Наименование организации проводившей контроль |  |  | ООО «ОРГЭНЕРГОНЕФТЬ» |  |  | Предприятие-владелец |  | АО «КНПЗ»
Дата проведения контроля |  |  | 2023-04-17 |  |  | Технологическая установка (участок) |  | Цех №4, установка каталитического крекинга FCC
Номер трубопровода |  |  | 47
Наименование трубопровода |  |  | Легкий газойль с установки из АВО 401-HV03 в парк. (до ЗКЛ на эстакаде FCC). Линия 2104
Сведения о проведении контроля
Контроль проведен в соответствии с требованиями ГОСТ 18442-80 "Контроль неразрушающий. Капиллярные методы. Общие требования", РДИ 38.18.019-95 "Инструкция по капиллярному контролю деталей технологического оборудования, сварных соединений и наплавок", РД 13-06-2006 "Методические рекомендации о порядке проведения капиллярного контроля технических устройств и сооружений, применяемых и эксплуатируемых на опасных производственных объектах" на участках, определенных по результатам визуально-измерительного контроля и анализа технической документации.
Результаты контроля
№ п/п | Зона контроля на схеме | Тип контролируемой поверхности |  |  | Результаты контроля (Характеристика выявленных дефектов, мм) |  |  | Оценка качества | Примечания
2 | П1 | Угловое сварное соединение |  |  | Дефектов не обнаружено |  |  | годен | -
Примечание: Расположение зон капиллярного контроля приведено на схеме контроля.
Расположение зон капиллярного контроля приведено на схеме контроля.
Выводы
Дефектов в зонах контроля не обнаружено.
Данные о приборах / преобразователях:
Наименование прибора (оборудования) | [8 empty] | Срок годности материалов по сертификату
Аэрозольный комплект Sherwin | [5 empty] | Пенетрант PL200100991 |  |  | до 05.2025
[6 empty] | Очиститель PL210100925 |  |  | до 03.2025
[6 empty] | Проявитель PL210200818-1 |  |  | до 06.2025
Контроль выполнил(и):
Уровень квалификации исполнителя |  |  |  | № квалификационного удостоверения исполнителя / срок действия |  |  | Подпись |  | Ф.И.О. исполнителя
Специалист НК II уровня квалификации |  |  |  | уд. №0039-20612 до 05.2024 |  |  |  |  | Хлебодаров С.А.
Генеральный директор | [8 empty] | Волгин Д.С.

## НВ (hidden)
Акт № 001-2023-009/1883-НВ
замеров твердости конструктивных элементов трубопровода
Наименование организации проводившей контроль | ООО «ОРГЭНЕРГОНЕФТЬ» |  |  | Дата проведения контроля |  |  | 2023-04-17
Предприятие владелец | АО «КНПЗ»
Технологическая установка (участок) | Цех №4, установка каталитического крекинга FCC
Номер трубопровода / Рег. № | 47 | #REF!
Наименование трубопровода | Легкий газойль с установки из АВО 401-HV03 в парк. (до ЗКЛ на эстакаде FCC). Линия 2104
Сведения о проведении контроля:
Оценка механических свойств металла проводилась в соответствии с ГОСТ 22761-77, ГОСТ 32569-2013 .Замеры механических свойств металла проводились на наружной поверхности, в местах неразрушающего контроля сварных соединений. На каждом из контролируемых участков проводилось от 5 до 10 замеров. В таблице 1 приведены их средние значения.
Таблица 1 (Результаты замеров).
№ зоны замера* | Наименование элемента | Материальное исполнение | Нормативная документация на механические свойства материала |  |  | Фактическая твердость НВ |  | Нормативная твердость НВ
ТВ1 | ОМ | 08Х18Н10Т | ГОСТ 5632 |  |  | 164 |  | 150÷180
| ЗТВ | 08Х18Н10Т | ГОСТ 5632 |  |  | 188 |  | ≤200
| СШ | - | - |  |  | 192 |  | ≤200
ТВ2 | ОМ | 08Х18Н10Т | ГОСТ 5632 |  |  | 167 |  | 150÷180
| ЗТВ | 08Х18Н10Т | ГОСТ 5632 |  |  | 187 |  | ≤200
| СШ | - | - |  |  | 194 |  | ≤200
| ЗТВ | 08Х18Н10Т | ГОСТ 5632 |  |  | 189 |  | ≤200
| ОМ | 08Х18Н10Т | ГОСТ 5632 |  |  | 166 |  | 150÷180
ТВ3 | ОМ | 08Х18Н10Т | ГОСТ 5632 |  |  | 163 |  | 150÷180
| ЗТВ | 08Х18Н10Т | ГОСТ 5632 |  |  | 190 |  | ≤200
| СШ | - | - |  |  | 188 |  | ≤200
ТВ4 | ОМ | 08Х18Н10Т | ГОСТ 5632 |  |  | 160 |  | 150÷180
| ЗТВ | 08Х18Н10Т | ГОСТ 5632 |  |  | 189 |  | ≤200
| СШ | - | - |  |  | 194 |  | ≤200
| ЗТВ | 08Х18Н10Т | ГОСТ 5632 |  |  | 190 |  | ≤200
| ОМ | 08Х18Н10Т | ГОСТ 5632 |  |  | 164 |  | 150÷180
ТВ5 | ОМ | 08Х18Н10Т | ГОСТ 5632 |  |  | 164 |  | 150÷180
| ЗТВ | 08Х18Н10Т | ГОСТ 5632 |  |  | 193 |  | ≤200
| СШ | - | - |  |  | 193 |  | ≤200
| ЗТВ | 08Х18Н10Т | ГОСТ 5632 |  |  | 190 |  | ≤200
| ОМ | 08Х18Н10Т | ГОСТ 5632 |  |  | 164 |  | 150÷180
ТВ6 | ОМ | 08Х18Н10Т | ГОСТ 5632 |  |  | 167 |  | 150÷180
| ЗТВ | 08Х18Н10Т | ГОСТ 5632 |  |  | 188 |  | ≤200
| СШ | - | - |  |  | 193 |  | ≤200
| ЗТВ | 08Х18Н10Т | ГОСТ 5632 |  |  | 194 |  | ≤200
| ОМ | 08Х18Н10Т | ГОСТ 5632 |  |  | 167 |  | 150÷180
ТВ7 | ОМ | 08Х18Н10Т | ГОСТ 5632 |  |  | 168 |  | 150÷180
| ЗТВ | 08Х18Н10Т | ГОСТ 5632 |  |  | 194 |  | ≤200
| СШ | - | - |  |  | 189 |  | ≤200
| ЗТВ | 08Х18Н10Т | ГОСТ 5632 |  |  | 194 |  | ≤200
| ОМ | 08Х18Н10Т | ГОСТ 5632 |  |  | 163 |  | 150÷180
ТВ8 | ОМ | 08Х18Н10Т | ГОСТ 5632 |  |  | 168 |  | 150÷180
| ЗТВ | 08Х18Н10Т | ГОСТ 5632 |  |  | 193 |  | ≤200
| СШ | - | - |  |  | 189 |  | ≤200
| ЗТВ | 08Х18Н10Т | ГОСТ 5632 |  |  | 191 |  | ≤200
| ОМ | 08Х18Н10Т | ГОСТ 5632 |  |  | 161 |  | 150÷180
ТВ9 | ОМ | 08Х18Н10Т | ГОСТ 5632 |  |  | 164 |  | 150÷180
| ЗТВ | 08Х18Н10Т | ГОСТ 5632 |  |  | 194 |  | ≤200
| СШ | - | - |  |  | 188 |  | ≤200
ТВ10 | ОМ | 08Х18Н10Т | ГОСТ 5632 |  |  | 165 |  | 150÷180
| ЗТВ | 08Х18Н10Т | ГОСТ 5632 |  |  | 192 |  | ≤200
| СШ | - | - |  |  | 187 |  | ≤200
| ЗТВ | 08Х18Н10Т | ГОСТ 5632 |  |  | 188 |  | ≤200
| ОМ | 08Х18Н10Т | ГОСТ 5632 |  |  | 163 |  | 150÷180
ТВ11 | ОМ | 08Х18Н10Т | ГОСТ 5632 |  |  | 167 |  | 150÷180
| ЗТВ | 08Х18Н10Т | ГОСТ 5632 |  |  | 189 |  | ≤200
| СШ | - | - |  |  | 194 |  | ≤200
| ЗТВ | 08Х18Н10Т | ГОСТ 5632 |  |  | 192 |  | ≤200
| ОМ | 08Х18Н10Т | ГОСТ 5632 |  |  | 160 |  | 150÷180
ТВ12 | ОМ | 08Х18Н10Т | ГОСТ 5632 |  |  | 164 |  | 150÷180
| ЗТВ | 08Х18Н10Т | ГОСТ 5632 |  |  | 192 |  | ≤200
| СШ | - | - |  |  | 192 |  | ≤200
РК1 | ОМ | 20 | ГОСТ 1050 |  |  | 143 |  | 120÷160
| ЗТВ | 20 | ГОСТ 1050 |  |  | 162 |  | ≤180
| СШ | - | - |  |  | 166 |  | ≤180
| ЗТВ | 20 | ГОСТ 1050 |  |  | 160 |  | ≤180
| ОМ | 20 | ГОСТ 1050 |  |  | 146 |  | 120÷160
РК2 | ОМ | 20 | ГОСТ 1050 |  |  | 145 |  | 120÷160
| ЗТВ | 20 | ГОСТ 1050 |  |  | 161 |  | ≤180
| СШ | - | - |  |  | 162 |  | ≤180
| ЗТВ | 20 | ГОСТ 1050 |  |  | 165 |  | ≤180
| ОМ | 20 | ГОСТ 1050 |  |  | 148 |  | 120÷160
ТВ7 | ОМ | 12Х18Н10Т | ГОСТ 5632 |  |  | 168 |  | 150÷180
| ЗТВ | 12Х18Н10Т | ГОСТ 5632 |  |  | 189 |  | ≤200
| СШ | - | - |  |  | 192 |  | ≤200
| ЗТВ | 12Х18Н10Т | ГОСТ 5632 |  |  | 191 |  | ≤200
| ОМ | 12Х18Н10Т | ГОСТ 5632 |  |  | 162 |  | 150÷180
ТВ8 | ОМ | 12Х18Н10Т | ГОСТ 5632 |  |  | 166 |  | 150÷180
| ЗТВ | 12Х18Н10Т | ГОСТ 5632 |  |  | 188 |  | ≤200
| СШ | - | - |  |  | 193 |  | ≤200
| ЗТВ | 12Х18Н10Т | ГОСТ 5632 |  |  | 191 |  | ≤200
| ОМ | 12Х18Н10Т | ГОСТ 5632 |  |  | 167 |  | 150÷180
ТВ7 | ОМ | 12Х18Н10Т | ГОСТ 5632 |  |  | 167 |  | 150÷180
| ЗТВ | 12Х18Н10Т | ГОСТ 5632 |  |  | 191 |  | ≤200
| СШ | - | - |  |  | 195 |  | ≤200
| ЗТВ | 12Х18Н10Т | ГОСТ 5632 |  |  | 190 |  | ≤200
| ОМ | 12Х18Н10Т | ГОСТ 5632 |  |  | 162 |  | 150÷180
ТВ8 | ОМ | 12Х18Н10Т | ГОСТ 5632 |  |  | 168 |  | 150÷180
| ЗТВ | 12Х18Н10Т | ГОСТ 5632 |  |  | 188 |  | ≤200
| СШ | - | - |  |  | 190 |  | ≤200
| ЗТВ | 12Х18Н10Т | ГОСТ 5632 |  |  | 193 |  | ≤200
| ОМ | 12Х18Н10Т | ГОСТ 5632 |  |  | 162 |  | 150÷180
ТВ9 | ОМ | 12Х18Н10Т | ГОСТ 5632 |  |  | 163 |  | 150÷180
| ЗТВ | 12Х18Н10Т | ГОСТ 5632 |  |  | 192 |  | ≤200
| СШ | - | - |  |  | 195 |  | ≤200
| ЗТВ | 12Х18Н10Т | ГОСТ 5632 |  |  | 190 |  | ≤200
| ОМ | 12Х18Н10Т | ГОСТ 5632 |  |  | 164 |  | 150÷180
ТВ10 | ОМ | 12Х18Н10Т | ГОСТ 5632 |  |  | 165 |  | 150÷180
| ЗТВ | 12Х18Н10Т | ГОСТ 5632 |  |  | 189 |  | ≤200
| СШ | - | - |  |  | 185 |  | ≤200
| ЗТВ | 12Х18Н10Т | ГОСТ 5632 |  |  | 187 |  | ≤200
| ОМ | 12Х18Н10Т | ГОСТ 5632 |  |  | 165 |  | 150÷180
ТВ11 | ОМ | 12Х18Н10Т | ГОСТ 5632 |  |  | 167 |  | 150÷180
| ЗТВ | 12Х18Н10Т | ГОСТ 5632 |  |  | 189 |  | ≤200
| СШ | - | - |  |  | 186 |  | ≤200
| ЗТВ | 12Х18Н10Т | ГОСТ 5632 |  |  | 184 |  | ≤200
| ОМ | 12Х18Н10Т | ГОСТ 5632 |  |  | 163 |  | 150÷180
ТВ12 | ОМ | 12Х18Н10Т | ГОСТ 5632 |  |  | 165 |  | 150÷180
| ЗТВ | 12Х18Н10Т | ГОСТ 5632 |  |  | 192 |  | ≤200
| СШ | - | - |  |  | 190 |  | ≤200
| ЗТВ | 12Х18Н10Т | ГОСТ 5632 |  |  | 193 |  | ≤200
| ОМ | 12Х18Н10Т | ГОСТ 5632 |  |  | 164 |  | 150÷180
ТВ13 | ОМ | 12Х18Н10Т | ГОСТ 5632 |  |  | 167 |  | 150÷180
| ЗТВ | 12Х18Н10Т | ГОСТ 5632 |  |  | 188 |  | ≤200
| СШ | - | - |  |  | 190 |  | ≤200
| ЗТВ | 12Х18Н10Т | ГОСТ 5632 |  |  | 193 |  | ≤200
| ОМ | 12Х18Н10Т | ГОСТ 5632 |  |  | 162 |  | 150÷180
ТВ14 | ОМ | 12Х18Н10Т | ГОСТ 5632 |  |  | 168 |  | 150÷180
| ЗТВ | 12Х18Н10Т | ГОСТ 5632 |  |  | 188 |  | ≤200
| СШ | - | - |  |  | 190 |  | ≤200
| ЗТВ | 12Х18Н10Т | ГОСТ 5632 |  |  | 193 |  | ≤200
| ОМ | 12Х18Н10Т | ГОСТ 5632 |  |  | 162 |  | 150÷180
ТВ15 | ОМ | 12Х18Н10Т | ГОСТ 5632 |  |  | 164 |  | 150÷180
| ЗТВ | 12Х18Н10Т | ГОСТ 5632 |  |  | 192 |  | ≤200
| СШ | - | - |  |  | 193 |  | ≤200
| ЗТВ | 12Х18Н10Т | ГОСТ 5632 |  |  | 187 |  | ≤200
| ОМ | 12Х18Н10Т | ГОСТ 5632 |  |  | 165 |  | 150÷180
ТВ16 | ОМ | 12Х18Н10Т | ГОСТ 5632 |  |  | 164 |  | 150÷180
| ЗТВ | 12Х18Н10Т | ГОСТ 5632 |  |  | 193 |  | ≤200
| СШ | - | - |  |  | 190 |  | ≤200
| ЗТВ | 12Х18Н10Т | ГОСТ 5632 |  |  | 193 |  | ≤200
| ОМ | 12Х18Н10Т | ГОСТ 5632 |  |  | 162 |  | 150÷180
ТВ17 | ОМ | 12Х18Н10Т | ГОСТ 5632 |  |  | 168 |  | 150÷180
| ЗТВ | 12Х18Н10Т | ГОСТ 5632 |  |  | 188 |  | ≤200
| СШ | - | - |  |  | 190 |  | ≤200
| ЗТВ | 12Х18Н10Т | ГОСТ 5632 |  |  | 193 |  | ≤200
| ОМ | 12Х18Н10Т | ГОСТ 5632 |  |  | 162 |  | 150÷180
ТВ18 | ОМ | 12Х18Н10Т | ГОСТ 5632 |  |  | 167 |  | 150÷180
| ЗТВ | 12Х18Н10Т | ГОСТ 5632 |  |  | 185 |  | ≤200
| СШ | - | - |  |  | 192 |  | ≤200
| ЗТВ | 12Х18Н10Т | ГОСТ 5632 |  |  | 193 |  | ≤200
| ОМ | 12Х18Н10Т | ГОСТ 5632 |  |  | 162 |  | 150÷180
ТВ19 | ОМ | 12Х18Н10Т | ГОСТ 5632 |  |  | 167 |  | 150÷180
| ЗТВ | 12Х18Н10Т | ГОСТ 5632 |  |  | 184 |  | ≤200
| СШ | - | - |  |  | 189 |  | ≤200
| ЗТВ | 12Х18Н10Т | ГОСТ 5632 |  |  | 193 |  | ≤200
| ОМ | 12Х18Н10Т | ГОСТ 5632 |  |  | 162 |  | 150÷180
ТВ20 | ОМ | 12Х18Н10Т | ГОСТ 5632 |  |  | 165 |  | 150÷180
| ЗТВ | 12Х18Н10Т | ГОСТ 5632 |  |  | 191 |  | ≤200
| СШ | - | - |  |  | 193 |  | ≤200
| ЗТВ | 12Х18Н10Т | ГОСТ 5632 |  |  | 193 |  | ≤200
| ОМ | 12Х18Н10Т | ГОСТ 5632 |  |  | 162 |  | 150÷180
* - замер твердости проводится в зонах контроля сварных соединений методом ультразвуковой дефектоскопии и цветной дефектоскопии ПРИМЕЧАНИЕ: ОМ - Основной металл; ЗТВ - Зона термического влияния; СШ - Сварной шов.
Выводы и рекомендации:
Фактические значения твердости основного металла, зон термического влияния и металла сварных соединений на всех обследованных участках трубопровода находятся в пределах норм, предусмотренных НТД, с учетом погрешности, характерной для измерения твердости.
Данные о приборах:
Наименование прибора | Заводской номер | [5 empty] | Срок действия свидетельства о поверке
Твердомер электронный малогабаритный переносной ТЭМП-2 | 500 | [5 empty] | #N/A
Контроль выполнил(и):
Квалификация исполнителя | № квалификационного удостоверения исполнителя / срок действия |  |  |  | Подпись исполнителя |  | Ф.И.О. исполнителя |  | 1
Специалист УК II уровня квалификации | #N/A | [5 empty] | Беседин А.С.
Генеральный директор | [6 empty] | Волгин Д.С.

## ММПМ (hidden)
Акт №340/1883/КНПЗ/23-ММПМ
по результатам контроля методом магнитной памяти металла
Наименование организации проводившей контроль |  | ООО «ОРГЭНЕРГОНЕФТЬ» |  |  | Предприятие-владелец |  | АО «КНПЗ»
Дата проведения контроля |  | 2023-04-17 |  |  | Технологическая установка (участок) |  | Цех №4, установка каталитического крекинга FCC
Номер трубопровода |  | 47
Наименование трубопровода |  | Легкий газойль с установки из АВО 401-HV03 в парк. (до ЗКЛ на эстакаде FCC). Линия 2104
Сведения о проведении контроля
Контроль проведен в соответствии с требованиями ГОСТ Р ИСО 24497-2-2009, ГОСТ 16037-80.
Результаты контроля
№ п/п | Диаметр |  | Номинальная толщина | Экстремальные значения поля Нр |  | Значение Кин, А/м |  | Предельное значение Кин, А/м
|  |  |  | Нр мин, А/м | Нр макс, А/м
М1 | 159 |  | 6 | -83 | 50 | 6.65 |  | 10
М2 | 159 |  | 5 | -34 | 46 | 4 |  | 10
М3 | 18 |  | 4 | -41 | 61 | 5.1 |  | 10
М4 | 159 |  | 5 | -60 | 56 | 5.8 |  | 10
М5 | 159 |  | 5 | -59 | 80 | 6.95 |  | 10
М6 | 159 |  | 5 | -33 | 57 | 4.5 |  | 10
М7 | 159 |  | 5 | -62 | 44 | 5.3 |  | 10
М8 | 159 |  | 5 | -73 | 74 | 7.35 |  | 10
М9 | 159 |  | 5 | -53 | 79 | 6.6 |  | 10
М10 | 159 |  | 5 | -48 | 65 | 5.65 |  | 10
М11 | 159 |  | 5 | -32 | 56 | 4.4 |  | 10
М12 | 159 |  | 5 | -75 | 68 | 7.15 |  | 10
М13 | 159 |  | 5 | -42 | 76 | 5.9 |  | 10
М14 | 159 |  | 5 | -53 | 79 | 6.6 |  | 10
М15 | 159 |  | 5 | -36 | 48 | 4.2 |  | 10
М16 | 159 |  | 5 | -89 | 59 | 7.4 |  | 10
М17 | 159 |  | 5 | -33 | 42 | 3.75 |  | 10
М18 | 159 |  | 5 | -50 | 59 | 5.45 |  | 10
М19 | 159 |  | 5 | -71 | 49 | 6 |  | 10
М20 | 159 |  | 5 | -37 | 63 | 5 |  | 10
М21 | 159 |  | 5 | -51 | 57 | 5.4 |  | 10
М22 | 159 |  | 5 | -79 | 56 | 6.75 |  | 10
М23 | 159 |  | 5 | -77 | 60 | 6.85 |  | 10
М24 | 159 |  | 5 | -66 | 68 | 6.7 |  | 10
М25 | 159 |  | 5 | -34 | 51 | 4.25 |  | 10
М26 | 159 |  | 5 | -82 | 45 | 6.35 |  | 10
М27 | 159 |  | 5 | -76 | 46 | 6.1 |  | 10
М28 | 159 |  | 5 | -75 | 77 | 7.6 |  | 10
М29 | 159 |  | 5 | -36 | 67 | 5.15 |  | 10
М30 | 159 |  | 5 | -73 | 53 | 6.3 |  | 10
М31 | 159 |  | 5 | -80 | 40 | 6 |  | 10
М32 | 159 |  | 5 | -53 | 48 | 5.05 |  | 10
М33 | 159 |  | 5 | -75 | 80 | 7.75 |  | 10
Примечание: Расположение зон капиллярного контроля приведено на схеме контроля.
Расположение зон капиллярного контроля приведено на схеме контроля.
Выводы
Дефектов в зонах контроля не обнаружено.
Данные о приборах:
Наименование прибора |  |  |  |  | Заводской номер прибора |  |  | Срок действия свидетельства о поверке
Прибор магнитометрический для определения концентрации напряжений «ИКН» (мод. ИКН-1М-4) |  |  |  |  | М-4-277 |  |  | до 14.07.2023
Контроль выполнил(и):
Уровень квалификации исполнителя |  |  |  | № квалификационного удостоверения исполнителя / срок действия |  | Подпись |  | Ф.И.О. исполнителя
Специалист НК II уровня квалификации |  |  |  | уд. №0048-4264 до 08.2025 |  |  |  | Клюшников А.Ю.
Генеральный директор | [7 empty] | Волгин Д.С.

## Приборы ЛНК (hidden)
УЗТ |  |  | УЗК |  |  | НВ |  |  | АЭ |  |  | АЭ
Наименование прибора | Серийный номер | Поверен до | Наименование прибора | Серийный номер | Поверен до | Наименование прибора | Серийный номер | Поверен до | Наименование прибора | Серийный номер | Поверен до | Наименование прибора | Серийный номер | Поверен до
Толщиномер ультразвуковой А1208 | 4162934 | до 20.04.2023 | Дефектоскопы ультразвуковые А1214 EXPERT | 205245 | до 09.11.2023 | Твердомер электронный малогабаритный переносной ТЭМП-4 | 400325 | до 09.11.2023 | Системы акустико-эмиссионные DiSP мод. DISP 16 | 292236421232 | до 09.11.2023 | Системы акустико-эмиссионные DiSP мод. DISP 16 | 292236421232 | до 09.11.2023
Толщиномер ультразвуковой А1208 | 4162668 | до 20.04.2023
Толщиномер ультразвуковой А1208 | 4162669 | до 20.04.2023
Толщиномер ультразвуковой А1208 | 4162670 | до 20.04.2023
ВИК |  |  | ПВК |  |  | ММПМ
1.Наименование прибора | 2.Серийный номер | 3.Поверен до | Наименование прибора | Серийный номер | Поверен до | Наименование прибора | Серийный номер | Поверен до
| 322 |  | Пенетрант PL200100991 |  | до 05.2025 | Прибор магнитометрический для определения концентрации напряжений «ИКН» (мод. ИКН-1М-4) | М-4-277 | до 14.07.2023
| 398 |  | Очиститель PL210100925 |  | до 03.2025
Комплект для визуально-измерительного контроля | 052 | до 09.11.2023 | Проявитель PL210200818-1 |  | до 06.2025
| 286 |  | Контрольный образец для капиллярной дефектоскопии | 6087 | до 09.11.2024
|  |  | Контрольный образец для капиллярной дефектоскопии | 6093 | до 09.11.2024

## Специалисты (hidden)
ВИК |  | УК |  | ПВК |  | АЭ
Специалист | № удост./Действительно до | Специалист | № удост./Действительно до | Специалист | № удост./Действительно до | Специалист | № удост./Действительно до
Баринов А.Е. | уд. №0013-7876-2023 до 01.2026 | Баринов А.Е. | уд. №0013-7876-2023 до 01.2026 | Плешаков А.В. | уд. №0013-8066-2023 до 03.2026 | Зубенко А.В. | уд. №0039-21977 до 09.2024
Зубенко А.В. | уд. №0013-7971-2023 до 02.2026 | Клюшников А.Ю. | уд. №0045-04-4646 до 11.2023 | Хлебодаров С.А. | уд. №0039-20612 до 05.2024
Клюшников А.Ю. | уд. №0045-04-4646 до 11.2023 | Плешаков А.В. | уд. №0013-8066-2023 до 03.2026
Плешаков А.В. | уд. №0013-8066-2023 до 03.2026 | Семёнов М.В. | уд. №0013-7877-2023 до 01.2026
Семёнов М.В. | уд. №0013-7877-2023 до 01.2026 | Фирстов А.А. | уд. №0013-8067-2023 до 03.2026
Струсевич Д.А. | уд. №0057-3397 до 03.2026 | Хлебодаров С.А. | уд. №0039-20612 до 05.2024
Фирстов А.А. | уд. №0013-8067-2023 до 03.2026
Хлебодаров С.А. | уд. №0013-7992-2023 до 02.2026
ММПМ
[6 empty] | Специалист | № удост./Действительно до
[6 empty] | Клюшников А.Ю. | уд. №0048-4264 до 08.2025
ТВ
[6 empty] | Специалист | № удост./Действительно до
[6 empty] | Зубенко А.В. | уд. №НОАП-0055-1281 до 01.2025
[6 empty] | Клюшников А.Ю. | уд. №НОАП-0055-1526 до 05.2025