## Форма (hidden)
Номер ЗЭПБ (001-2023-009/ххх) | 1873
Наименование организации проводившей контроль | ООО «ОРГЭНЕРГОНЕФТЬ»
Дата проведения контроля | 2023-04-10
Номер трубопровода / Рег. № | 19
Наименование трубопровода | Нестабильный бензин от насосов 401-N11/A,B до 401-K01 линии 2307, 2308
Технологическая установка (участок) | Цех №3, установка каталитического крекинга FCC
Предприятие-владелец | АО «КНПЗ»
Наличие антикоррозинного покрытия | +
Наличие теплоизоляционного покрытия | +
Наличие арматуры | +
Для вставки в УЗТ
Примечание: Расположение зон контроля толщин стенок элементов трубопровода приведено на схеме контроля.
Вывод: Значения фактической толщины стенок превышают отбраковочные значения.
Данные о приборах:
Наименование прибора |  | Заводской № |  | Срок действия свидетельства о поверке
Толщиномер ультразвуковой А 1208 |  | 4162668 |  | до 03.04.2024
Контроль выполнил(и):
Квалификация исполнителя |  | № квалификационного удостоверения исполнителя / срок действия | Подпись исполнителя |  | Ф.И.О. исполнителя
Специалист НК II уровня квалификации |  | уд. №0013-7877-2023 до 01.2026 |  |  | Семёнов М.В.
Генеральный директор |  |  |  |  | Волгин Д.С.
Для вставки в ММПМ
Примечание: Расположение зон капиллярного контроля приведено на схеме контроля.
Расположение зон капиллярного контроля приведено на схеме контроля.
Выводы
Дефектов в зонах контроля не обнаружено.
Данные о приборах:
Наименование прибора | [5 empty] | Заводской номер прибора |  | Срок действия свидетельства о поверке
Прибор магнитометрический для определения концентрации напряжений «ИКН» (мод. ИКН-1М-4) | [5 empty] | М-4-277 |  | до 14.07.2023
Контроль выполнил(и):
Уровень квалификации исполнителя |  |  | № квалификационного удостоверения исполнителя / срок действия |  |  |  | Подпись | Ф.И.О. исполнителя
Специалист НК II уровня квалификации |  |  | уд. №0048-4264 до 08.2025 |  |  |  |  | Клюшников А.Ю.
Генеральный директор | [7 empty] | Волгин Д.С.

## ВИК
Акт №340/1873/КНПЗ/23-ВИК
визуально-измерительного контроля трубопровода
Наименование организации проводившей контроль | ООО «ОРГЭНЕРГОНЕФТЬ» |  |  | Дата проведения контроля |  | 2023-04-10
Предприятие владелец | АО «КНПЗ»
Технологическая установка (участок) | Цех №3, установка каталитического крекинга FCC
Номер трубопровода | 19
Наименование трубопровода | Нестабильный бензин от насосов 401-N11/A,B до 401-K01 линии 2307, 2308
Сведения о проведении контроля:
Визуально-измерительный контроль проводился в соответствии с Федеральные нормы и правила в области промышленной безопасности «Правила безопасной эксплуатации технологических трубопроводов», ГОСТ Р ИСО 17637-2014, ГОСТ 16037-80, ГОСТ 32569-2013 «Трубопроводы технологические стальные. Требования к устройству и эксплуатации на взрывопожароопасных и химически опасных производствах».
При визуально-измерительном контроле наружной поверхности выявлено:
Наружный осмотр, внутренний осмотр в доступных местах |  |  | поверхностных дефектов в виде деформации (гофры, вмятины, вздутия), трещин, отслоений, коррозионных повреждений на поверхности основного металла трубопровода не выявлено
Состояние основного металла конструктивных элементов трубопровода |  |  | удовлетворительное
Состояние сварных соединений |  |  | на поверхности сварных соединений трещин, свищей, пор, подрезов, коррозионных повреждений и других недопустимых дефектов не выявлено
Состояние антикоррозионного покрытия |  |  | удовлетворительное
Состояние теплоизоляции |  |  | удовлетворительное
Состояние опорных конструкций и фундаментов |  |  | удовлетворительное
Состояние крепежных элементов |  |  | удовлетворительное
Состояние запорно-регулирующей арматуры |  |  | удовлетворительное
Обнаруженные дефекты |  |  | отсутствуют
Выводы:
Дефектов не выявлено, техническое состояние трубопровода удовлетворительное
Данные о приборах:
Наименование прибора |  |  | Серийный № |  |  | Срок действия свидетельства о поверке
Комплект визуального и измерительного контроля |  |  | 052 |  |  | до 09.11.2023
Контроль выполнил(и):
Квалификация исполнителя |  |  | № квалификационного удостоверения исполнителя / срок действия |  | Подпись исполнителя | Ф.И.О. исполнителя
Специалист НК II уровня квалификации |  |  | уд. №0057-3397 до 03.2026 |  |  | Струсевич Д.А.
Генеральный директор | [5 empty] | Волгин Д.С.

## УЗТ (коркарта)
Акт №340/1873/КНПЗ/23-УЗТ
Наименование организации проводившей контроль |  |  |  | ООО «ОРГЭНЕРГОНЕФТЬ» |  |  |  |  | Дата проведения контроля |  | 2023-04-10
Предприятие-владелец |  |  |  | АО «КНПЗ»
Технологическая установка (участок) |  |  |  | Цех №3, установка каталитического крекинга FCC
Номер трубопровода |  |  |  | 19
Наименование трубопровода |  |  |  | Нестабильный бензин от насосов 401-N11/A,B до 401-K01 линии 2307, 2308
Сведения о проведении контроля
Контроль проведён в соответствии с требованиями Федеральных норм и правил в области промышленной безопасности «Основные требования к проведению неразрушающего контроля технических устройств, зданий и сооружений на опасных производственных объектах», ГОСТ Р 55614-2013 "Контроль неразрушающий. Толщиномеры ультразвуковые. Общие технические требования", ГОСТ Р ИСО 16809-2015 "Контроль неразрушающий. Контроль ультразвуковой. Измерение толщины".
Результаты контроля:
№ точки по схеме | № сечения | Наименование элемента | Материал | Год ввода элемента | Диаметр и толщина стенки, мм |  | Отбр. толщ., мм | Минимальный замер элемента, мм | Минимальный замер по сечению, мм | Результаты замеров, мм
[10 empty] | 1 | 2 | 3 | 4
- | - | - | - | - | - | - | - | - | - | - | - | - | -
1 | 1 | Переход | 20 | 2016 | 159 | 8 | 2.5 | 8.3 | 8.3 | 8.3 | 8.7 | 8.5 | 8.6
1 | 2 | Переход | 20 | 2016 | 108 | 8 | 2.5 | - | 9.1 | 9.2 | 9.1 | 9.8 | 9.5
2 | 1 | Труба | 20 | 2016 | 159 | 8 | 2.5 | - | - | 5.3 | 5.8 | 5.4 | 5.7
5 | 1 | Труба | 20 | 2016 | 159 | 5 | 2.5 | 5.2 | 5.2 | 5.7 | 5.5 | 5.3 | 5.2
6 | 1 | Отвод | 20 | 2016 | 159 | 6 | 2.5 | 5.3 | 5.8 | 6.1 | 5.8 | 5.9 | 5.8
6 | 2 | Отвод | 20 | 2016 | 159 | 6 | 2.5 | - | 5.5 | 5.7 | 6.2 | 5.5 | 5.7
6 | 3 | Отвод | 20 | 2016 | 159 | 6 | 2.5 | - | 5.7 | 5.9 | 6.1 | 5.7 | 5.9
6 | 4 | Отвод | 20 | 2016 | 159 | 6 | 2.5 | - | 5.3 | 5.3 | - | - | -
7 | 1 | Труба | 20 | 2016 | 159 | 5 | 2.5 | 5.5 | 5.5 | 5.6 | 6 | 5.5 | 5.8
8 | 1 | Труба вр1 | 20 | 2016 | 159 | 5 | 2.5 | 5.2 | 5.2 | 5.2 | 5.6 | 5.7 | 5.3
8 | 2 | Труба вр1 | 20 | 2016 | 159 | 5 | 2.5 | - | 5.3 | 5.3 | 5.7 | 5.4 | -
8 | 3 | Труба вр1 | 20 | 2016 | 159 | 5 | 2.5 | - | 5.4 | 5.8 | 5.6 | 5.4 | 5.8
8 | 4 | Труба вр2 | 20 | 2016 | 32 | 4 | 1.5 | 3.1 | 3.2 | 3.5 | 3.3 | 3.2 | 3.4
8 | 5 | Труба вр2 | 20 | 2016 | 32 | 4 | 1.5 | - | 3.1 | 3.3 | 3.4 | 3.1 | 3.6
9 | 1 | Труба | 20 | 2016 | 32 | 4 | 1.5 | 3.2 | 3.2 | 3.4 | 3.2 | 3.5 | 3.4
10 | 1 | Труба | 20 | 2016 | 32 | 4 | 1.5 | 3.3 | 3.3 | 3.3 | 3.5 | 3.3 | 3.4
11 | 1 | Труба | 20 | 2016 | 159 | 5 | 2.5 | 5.4 | 5.4 | 5.4 | 5.7 | 6.1 | 5.5
12 | 1 | Отвод | 20 | 2016 | 159 | 6 | 2.5 | 5.4 | 5.7 | 5.7 | 6.2 | 5.9 | 6.1
12 | 2 | Отвод | 20 | 2016 | 159 | 6 | 2.5 | - | 5.7 | 5.8 | 5.9 | 6.2 | 5.7
12 | 3 | Отвод | 20 | 2016 | 159 | 6 | 2.5 | - | 5.8 | 5.9 | 6.3 | 5.8 | 6
12 | 4 | Отвод | 20 | 2016 | 159 | 6 | 2.5 | - | 5.4 | 5.4 | - | - | -
13 | 1 | Труба | 20 | 2016 | 159 | 5 | 2.5 | 5.3 | 5.3 | 5.5 | 5.3 | 5.8 | 6.2
16 | 1 | Труба | 20 | 2016 | 159 | 5 | 2.5 | 5.2 | 5.2 | 5.7 | 5.2 | 6 | 5.6
17 | 1 | Отвод | 20 | 2016 | 159 | 6 | 2.5 | 5.1 | 5.9 | 5.9 | 5.9 | 6.1 | 6.3
17 | 2 | Отвод | 20 | 2016 | 159 | 6 | 2.5 | - | 5.7 | 6 | 5.7 | 5.9 | 6.4
17 | 3 | Отвод | 20 | 2016 | 159 | 6 | 2.5 | - | 5.6 | 5.6 | 5.9 | 5.8 | 6.3
17 | 4 | Отвод | 20 | 2016 | 159 | 6 | 2.5 | - | 5.1 | 5.1 | - | - | -
18 | 1 | Труба | 20 | 2016 | 159 | 5 | 2.5 | 5.3 | 5.3 | 5.3 | 5.6 | 5.4 | 5.8
19 | 1 | Труба вр1 | 20 | 2016 | 159 | 5 | 2.5 | 5.2 | 5.2 | 5.2 | 5.5 | 5.9 | 5.7
19 | 2 | Труба вр1 | 20 | 2016 | 159 | 5 | 2.5 | - | 5.3 | 5.4 | 5.6 | 5.3 | -
19 | 3 | Труба вр1 | 20 | 2016 | 159 | 5 | 2.5 | - | 5.2 | 5.7 | 5.2 | 5.8 | 5.7
19 | 4 | Труба вр2 | 20 | 2016 | 32 | 4 | 1.5 | 3.1 | 3.1 | 3.5 | 3.1 | 3.3 | 3.4
19 | 5 | Труба вр2 | 20 | 2016 | 32 | 4 | 1.5 | - | 3.2 | 3.2 | 3.6 | 3.5 | 3.3
20 | 1 | Труба | 20 | 2016 | 32 | 4 | 1.5 | 3.2 | 3.2 | 3.2 | 3.4 | 3.4 | 3.3
21 | 1 | Гиб | 20 | 2016 | 32 | 4 | 1.5 | 2.8 | 2.8 | 3.3 | 2.8 | 3.5 | 3.3
22 | 1 | Труба | 20 | 2016 | 32 | 4 | 1.5 | 3.2 | 3.2 | 3.4 | 3.3 | 3.2 | 3.4
23 | 1 | Труба | 20 | 2016 | 32 | 4 | 1.5 | 3.3 | 3.3 | 3.3 | 3.4 | 3.3 | 3.3
24 | 1 | Гиб | 20 | 2016 | 32 | 4 | 1.5 | 2.9 | 2.9 | 3.2 | 3.1 | 2.9 | 3.4
25 | 1 | Труба | 20 | 2016 | 32 | 4 | 1.5 | 3.3 | 3.3 | 3.3 | 3.5 | 3.3 | 3.4
26 | 1 | Труба | 20 | 2016 | 159 | 5 | 2.5 | 5.1 | 5.1 | 5.1 | 5.7 | 5.3 | 5.5
27 | 1 | Клапан обратный | 20Л | 2016 | 150 | - | 6 | 12.9 | 13.5 | 13.5 | 14.9 | 15.2 | 14.8
27 | 2 | Клапан обратный | 20Л | 2016 | 150 | - | 6 | - | 13.9 | 13.9 | 16.1 | 15.7 | 15.4
27 | 3 | Клапан обратный | 20Л | 2016 | 150 | - | 6 | - | 14.1 | 14.1 | 16.3 | 15.6 | 15.3
27 | 4 | Клапан обратный | 20Л | 2016 | 150 | - | 6 | - | 12.9 | 12.9 | - | - | -
28 | 1 | Труба | 20 | 2016 | 159 | 5 | 2.5 | 5.4 | 5.4 | 5.4 | 6.1 | 5.7 | 5.6
29 | 1 | Труба вр1 | 20 | 2016 | 159 | 5 | 2.5 | 5.1 | 5.2 | 5.2 | 5.8 | 5.5 | 5.7
29 | 2 | Труба вр1 | 20 | 2016 | 159 | 5 | 2.5 | - | 5.3 | 5.3 | 5.6 | 5.4 | -
29 | 3 | Труба вр1 | 20 | 2016 | 159 | 5 | 2.5 | - | 5.1 | 5.7 | 5.1 | 5.8 | 5.4
29 | 4 | Труба вр2 | 20 | 2016 | 32 | 4 | 1.5 | 2.9 | 2.9 | 3.2 | 3.4 | 3.1 | 2.9
29 | 5 | Труба вр2 | 20 | 2016 | 32 | 4 | 1.5 | - | 3.2 | 3.5 | 3.3 | 3.2 | 3.4
30 | 1 | Труба | 20 | 2016 | 32 | 4 | 1.5 | 3.2 | 3.2 | 3.2 | 3.3 | 3.2 | 3.5
31 | 1 | Гиб | 20 | 2016 | 32 | 4 | 1.5 | 2.8 | 2.8 | 3.4 | 2.8 | 3.3 | 3.4
32 | 1 | Труба | 20 | 2016 | 32 | 4 | 1.5 | 3.1 | 3.1 | 3.3 | 3.1 | 3.3 | 3.2
33 | 1 | Труба | 20 | 2016 | 159 | - | - | - | - | - | - | - | -
40 | 1 | Труба | 20 | 2016 | 159 | 5 | 2.5 | 5.2 | 5.2 | 5.3 | 5.6 | 5.2 | 5.8
41 | 1 | Задвижка | 25Л | 2016 | 150 | - | 6 | 13.2 | 14.2 | 14.5 | 14.2 | 14.7 | 14.9
41 | 2 | Задвижка | 25Л | 2016 | 150 | - | 6 | - | 13.6 | 14.1 | 13.6 | 14 | 13.9
41 | 3 | Задвижка | 25Л | 2016 | 150 | - | 6 | - | 14.2 | 14.5 | 14.3 | 14.7 | 14.2
41 | 4 | Задвижка | 25Л | 2016 | 150 | - | 6 | - | 13.2 | 13.2 | - | - | -
42 | 1 | Труба | 20 | 2016 | 159 | 5 | 2.5 | 5.4 | 5.4 | 5.5 | 5.9 | 6 | 5.4
43 | 1 | Труба вр1 | 20 | 2016 | 159 | 5 | 2.5 | 5.2 | 5.3 | 5.7 | 5.3 | 5.8 | 5.5
43 | 2 | Труба вр1 | 20 | 2016 | 159 | 5 | 2.5 | - | 5.2 | 5.2 | 5.7 | 5.3 | -
43 | 3 | Труба вр1 | 20 | 2016 | 159 | 5 | 2.5 | - | 5.4 | 5.6 | 5.4 | 5.8 | 5.8
43 | 4 | Труба вр2 | 20 | 2016 | 32 | 4 | 1.5 | 3.1 | 3.2 | 3.3 | 3.4 | 3.2 | 3.5
43 | 5 | Труба вр2 | 20 | 2016 | 32 | 4 | 1.5 | - | 3.1 | 3.1 | 3.5 | 3.3 | 3.6
44 | 1 | Труба | 20 | 2016 | 159 | 5 | 2.5 | 5.3 | 5.3 | 5.7 | 5.3 | 5.8 | 5.6
45 | 1 | Отвод | 20 | 2016 | 159 | 6 | 2.5 | 5 | 5.8 | 5.9 | 6.2 | 5.8 | 6
45 | 2 | Отвод | 20 | 2016 | 159 | 6 | 2.5 | - | 5.7 | 5.7 | 6.4 | 5.8 | 6.1
45 | 3 | Отвод | 20 | 2016 | 159 | 6 | 2.5 | - | 5 | 5 | 5.7 | 5.9 | 6.2
45 | 4 | Отвод | 20 | 2016 | 159 | 6 | 2.5 | - | 5.3 | 5.3 | - | - | -
46 | 1 | Труба | 20 | 2016 | 159 | 5 | 2.5 | 5.5 | 5.5 | 5.8 | 5.5 | 5.7 | 5.8
47 | 1 | Труба вр1 | 20 | 2016 | 159 | 5 | 2.5 | 5.2 | 5.3 | 5.6 | 5.3 | 5.8 | 5.5
47 | 2 | Труба вр1 | 20 | 2016 | 159 | 5 | 2.5 | - | 5.2 | 5.2 | 5.7 | 5.3 | -
47 | 3 | Труба вр1 | 20 | 2016 | 159 | 5 | 2.5 | - | 5.4 | 5.6 | 5.4 | 5.8 | 5.8
47 | 4 | Труба вр2 | 20 | 2016 | 32 | 4 | 1.5 | 3.1 | 3.1 | 3.3 | 3.2 | 3.3 | 3.1
47 | 5 | Труба вр2 | 20 | 2016 | 32 | 4 | 1.5 | - | 3.2 | 3.3 | 3.4 | 3.3 | 3.2
48 | 1 | Труба | 20 | 2016 | 32 | 4 | 1.5 | 3.1 | 3.1 | 3.3 | 3.1 | 3.3 | 3.3
49 | 1 | Труба | 20 | 2016 | 32 | 4 | 1.5 | 3.2 | 3.2 | 3.2 | 3.3 | 3.2 | 3.3
50 | 1 | Труба | 20 | 2016 | 159 | 5 | 2.5 | 5.3 | 5.3 | 5.7 | 5.3 | 5.5 | 5.4
51 | 1 | Труба вр1 | 20 | 2016 | 159 | 5 | 2.5 | 5.1 | 5.2 | 5.5 | 5.4 | 5.8 | 5.2
51 | 2 | Труба вр1 | 20 | 2016 | 159 | 5 | 2.5 | - | 5.1 | 5.1 | 5.7 | 5.5 | -
51 | 3 | Труба вр1 | 20 | 2016 | 159 | 5 | 2.5 | - | 5.3 | 5.6 | 5.7 | 5.3 | 5.9
51 | 4 | Труба вр2 | 20 | 2016 | 32 | 4 | 1.5 | 3.1 | 3.1 | 3.3 | 3.1 | 3.2 | 3.4
51 | 5 | Труба вр2 | 20 | 2016 | 32 | 4 | 1.5 | - | 3.2 | 3.4 | 3.2 | 3.5 | 3.3
52 | 1 | Труба | 20 | 2016 | 32 | 4 | 1.5 | 3.1 | 3.1 | 3.1 | 3.3 | 3.2 | 3.3
53 | 1 | Труба | 20 | 2016 | 32 | 4 | 1.5 | 3.2 | 3.2 | 3.4 | 3.3 | 3.5 | 3.2
54 | 1 | Труба | 20 | 2016 | 159 | 5 | 2.5 | 5.3 | 5.3 | 5.7 | 5.3 | 5.8 | 5.9
55 | 1 | Тройник | 20 | 2016 | 159 | 6 | 2.5 | 8.5 | 8.7 | 9.3 | 9.1 | 9.2 | 8.7
55 | 2 | Тройник | 20 | 2016 | 159 | 6 | 2.5 | - | 8.9 | 8.9 | 9.2 | 9.1 | -
55 | 3 | Тройник | 20 | 2016 | 159 | 6 | 2.5 | - | 9 | 9.2 | 9 | 9.1 | 9
55 | 4 | Тройник | 20 | 2016 | 159 | 6 | 2.5 | - | 8.5 | 9 | 8.7 | 8.5 | 8.7
55 | 5 | Тройник | 20 | 2016 | 159 | 6 | 2.5 | - | 8.5 | 8.8 | 8.5 | 8.6 | 8.7
56 | 1 | Труба | 20 | 2016 | 159 | 5 | 2.5 | 5.3 | 5.3 | 5.4 | 5.9 | 5.6 | 5.3
57 | 1 | Труба | 20 | 2016 | 159 | 5 | 2.5 | 5.4 | 5.4 | 5.7 | 5.4 | 5.5 | 5.8
58 | 1 | Труба | 20 | 2016 | 159 | 5 | 2.5 | 5.5 | 5.5 | 5.8 | 5.6 | 5.9 | 5.5
59 | 1 | Отвод | 20 | 2016 | 159 | 5 | 2.5 | 5.4 | 5.7 | 5.8 | 5.7 | 6.1 | 5.9
59 | 2 | Отвод | 20 | 2016 | 159 | 5 | 2.5 | - | 5.8 | 5.8 | 5.9 | 6.4 | 6.1
59 | 3 | Отвод | 20 | 2016 | 159 | 5 | 2.5 | - | 5.7 | 5.9 | 6.2 | 5.7 | 5.9
59 | 4 | Отвод | 20 | 2016 | 159 | 6 | 2.5 | - | 5.4 | 5.4 | - | - | -
60 | 1 | Труба | 20 | 2016 | 159 | 5 | 2.5 | 5.3 | 5.3 | 5.7 | 5.3 | 5.8 | 5.6
61 | 1 | Труба | 20 | 2016 | 159 | 5 | 2.5 | 5.2 | 5.2 | 5.4 | 5.7 | 5.2 | 5.3
62 | 1 | Отвод | 20 | 2016 | 159 | 6 | 2.5 | 5.5 | 5.7 | 5.8 | 5.7 | 6 | 6.1
62 | 2 | Отвод | 20 | 2016 | 159 | 6 | 2.5 | - | 6 | 6 | 6.5 | 6.1 | 6
62 | 3 | Отвод | 20 | 2016 | 159 | 6 | 2.5 | - | 5.8 | 6.2 | 5.8 | 6.1 | 6.1
62 | 4 | Отвод | 20 | 2016 | 159 | 6 | 2.5 | - | 5.5 | 5.5 | - | - | -
63 | 1 | Отвод | 20 | 2016 | 159 | 6 | 2.5 | 5.3 | 5.7 | 5.7 | 5.9 | 5.9 | 5.7
63 | 2 | Отвод | 20 | 2016 | 159 | 6 | 2.5 | - | 5.6 | 5.6 | 5.8 | 5.9 | 6
63 | 3 | Отвод | 20 | 2016 | 159 | 6 | 2.5 | - | 5.7 | 5.9 | 6.1 | 5.7 | 5.8
63 | 4 | Отвод | 20 | 2016 | 159 | 6 | 2.5 | - | 5.3 | 5.3 | - | - | -
64 | 1 | Труба | 20 | 2016 | 159 | 5 | 2.5 | 5.2 | 5.2 | 5.2 | 5.9 | 5.5 | 5.7
65 | 1 | Труба | 20 | 2016 | 159 | 5 | 2.5 | 5.4 | 5.4 | 5.4 | 5.6 | 5.8 | 5.6
66 | 1 | Отвод | 20 | 2016 | 159 | 6 | 2.5 | 5.5 | 5.7 | 5.9 | 6.2 | 5.7 | 5.7
66 | 2 | Отвод | 20 | 2016 | 159 | 6 | 2.5 | - | 5.8 | 5.8 | 6 | 5.9 | 6.1
66 | 3 | Отвод | 20 | 2016 | 159 | 6 | 2.5 | - | 5.9 | 5.9 | 6.5 | 6.1 | 6
66 | 4 | Отвод | 20 | 2016 | 159 | 6 | 2.5 | - | 5.5 | 5.5 | - | - | -
67 | 1 | Труба | 20 | 2016 | 159 | 5 | 2.5 | 5.3 | 5.3 | 5.7 | 5.3 | 5.5 | 5.8
68 | 1 | Труба | 20 | 2016 | 159 | 5 | 2.5 | 5.2 | 5.2 | 5.2 | 5.5 | 5.7 | 5.3
69 | 1 | Отвод | 20 | 2016 | 159 | 6 | 2.5 | 5.3 | 5.9 | 6.1 | 5.9 | 6 | 6.1
69 | 2 | Отвод | 20 | 2016 | 159 | 6 | 2.5 | - | 5.7 | 5.7 | 5.9 | 6.2 | 5.8
69 | 3 | Отвод | 20 | 2016 | 159 | 6 | 2.5 | - | 5.6 | 5.6 | 5.7 | 5.9 | 6.1
69 | 4 | Отвод | 20 | 2016 | 159 | 6 | 2.5 | - | 5.3 | 5.3 | - | - | -
70 | 1 | Труба | 20 | 2016 | 159 | 5 | 2.5 | 5.1 | 5.1 | 5.2 | 5.1 | 5.6 | 5.4
71 | 1 | Труба | 20 | 2016 | 159 | 5 | 2.5 | 5.3 | 5.3 | 5.7 | 5.3 | 5.5 | 5.7
72 | 1 | Тройник | 20 | 2016 | 159 | 6 | 2.5 | 8.1 | 8.7 | 9 | 9.1 | 8.7 | 9.2
72 | 2 | Тройник | 20 | 2016 | 159 | 6 | 2.5 | - | 8.8 | 9.1 | 9.2 | 8.8 | -
72 | 3 | Тройник | 20 | 2016 | 159 | 6 | 2.5 | - | 8.7 | 8.9 | 9.2 | 8.7 | 9.1
72 | 4 | Тройник | 20 | 2016 | 108 | 6 | 2.5 | - | 8.1 | 8.3 | 8.1 | 8.4 | 8.3
72 | 5 | Тройник | 20 | 2016 | 108 | 6 | 2.5 | - | 8.1 | 8.2 | 8.4 | 8.1 | 8.4
73 | 1 | Переход | 20 | 2016 | 108 | 6 | 2 | 6.1 | 8 | 8.3 | 8.4 | 8.2 | 8
73 | 2 | Переход | 20 | 2016 | 89 | 6 | 2 | - | 6.1 | 6.5 | 6.1 | 6.3 | 6.1
74 | 1 | Труба | 20 | 2016 | 89 | 4 | 2 | 5.1 | 5.1 | 5.2 | 5.1 | 5.4 | 5.2
75 | 1 | Труба | 20 | 2016 | 89 | 4 | 2 | 5.1 | 5.1 | 5.1 | 5.3 | 5.1 | 5.1
76 | 1 | Тройник | 20 | 2016 | 89 | 6 | 2 | 5.9 | 6.3 | 6.5 | 6.7 | 6.3 | 6.6
76 | 2 | Тройник | 20 | 2016 | 89 | 6 | 2 | - | 6.2 | 6.4 | 6.6 | 6.2 | -
76 | 3 | Тройник | 20 | 2016 | 89 | 6 | 2 | - | 6.3 | 6.7 | 6.4 | 6.8 | 6.3
76 | 4 | Тройник | 20 | 2016 | 57 | 6 | 2 | - | 6 | 6.1 | 6 | 6.2 | 6.1
76 | 5 | Тройник | 20 | 2016 | 57 | 6 | 2 | - | 5.9 | 6.1 | 5.9 | 6 | 6.2
77 | 1 | Труба | 20 | 2016 | 89 | 4 | 2 | 5.2 | 5.2 | 5.3 | 5.2 | 5.3 | 5.3
78 | 1 | Труба | 20 | 2016 | 89 | 4 | 2 | 5.1 | 5.1 | 5.1 | 5.3 | 5.2 | 5.2
79 | 1 | Задвижка | 25Л | 2016 | 80 | - | 4 | 9.7 | 10.3 | 10.3 | 10.7 | 10.4 | 10.8
79 | 2 | Задвижка | 25Л | 2016 | 80 | - | 4 | - | 10.3 | 10.5 | 10.8 | 10.3 | 10.6
79 | 3 | Задвижка | 25Л | 2016 | 80 | - | 4 | - | 10.4 | 10.7 | 10.4 | 10.6 | 10.5
79 | 4 | Задвижка | 25Л | 2016 | 80 | - | 4 | - | 9.7 | 9.7 | - | - | -
80 | 1 | Труба | 20 | 2016 | 57 | 4 | 1.5 | 4.3 | 4.3 | 4.4 | 4.5 | 4.3 | 4.5
81 | 1 | Труба | 20 | 2016 | 57 | 4 | 1.5 | 4.2 | 4.2 | 4.6 | 4.2 | 4.3 | 4.3
82 | 1 | Отвод | 20 | 2016 | 57 | 4 | 1.5 | 4.7 | 4.8 | 4.8 | 4.9 | 5.1 | 4.9
82 | 2 | Отвод | 20 | 2016 | 57 | 4 | 1.5 | - | 4.9 | 4.9 | 5.2 | 4.9 | 5
82 | 3 | Отвод | 20 | 2016 | 57 | 4 | 1.5 | - | 4.8 | 4.9 | 5 | 5.1 | 4.8
82 | 4 | Отвод | 20 | 2016 | 57 | 4 | 1.5 | - | 4.7 | 4.7 | - | - | -
83 | 1 | Труба | 20 | 2016 | 57 | 4 | 1.5 | 4.3 | 4.3 | 4.3 | 4.5 | 4.5 | 4.7
84 | 1 | Труба | 20 | 2016 | 57 | 4 | 1.5 | 4.3 | 4.3 | 4.4 | 4.6 | 4.3 | 4.6
85 | 1 | Отвод | 20 | 2016 | 159 | 6 | 2.5 | 5.4 | 5.7 | 5.7 | 5.9 | 5.8 | 5.9
85 | 2 | Отвод | 20 | 2016 | 159 | 6 | 2.5 | - | 5.7 | 5.7 | 5.8 | 6 | 5.8
85 | 3 | Отвод | 20 | 2016 | 159 | 6 | 2.5 | - | 5.6 | 5.9 | 5.6 | 5.8 | 5.8
85 | 4 | Отвод | 20 | 2016 | 159 | 6 | 2.5 | - | 5.4 | 5.4 | - | - | -
86 | 1 | Труба | 20 | 2016 | 159 | 5 | 2.5 | 5.5 | 5.5 | 5.7 | 5.5 | 5.6 | 5.7
87 | 1 | Переход | 20 | 2016 | 159 | 8 | 2.5 | 6.3 | 10.5 | 10.6 | 11.2 | 10.8 | 10.5
87 | 2 | Переход | 20 | 2016 | 108 | 8 | 2.5 | - | 6.3 | 6.5 | 6.7 | 6.3 | 6.7
88 | 1 | Труба | 20 | 2016 | 159 | 5 | 2.5 | 5.3 | 5.3 | 5.7 | 6 | 5.3 | 5.6
91 | 1 | Труба | 20 | 2016 | 159 | 5 | 2.5 | 5.2 | 5.2 | 5.3 | 5.6 | 5.2 | 5.7
92 | 1 | Отвод | 20 | 2016 | 159 | 6 | 2.5 | 5.5 | 5.8 | 5.9 | 5.8 | 6.2 | 6
92 | 2 | Отвод | 20 | 2016 | 159 | 6 | 2.5 | - | 5.7 | 5.7 | 6.2 | 6.3 | 6.1
92 | 3 | Отвод | 20 | 2016 | 159 | 6 | 2.5 | - | 5.8 | 5.9 | 6.1 | 6.1 | 5.8
92 | 4 | Отвод | 20 | 2016 | 159 | 6 | 2.5 | - | 5.5 | 5.5 | - | - | -
93 | 1 | Труба | 20 | 2016 | 159 | 5 | 2.5 | 5.3 | 5.3 | 5.3 | 5.7 | 5.9 | 5.5
94 | 1 | Труба вр1 | 20 | 2016 | 159 | 5 | 2.5 | 5.2 | 5.3 | 5.6 | 5.4 | 5.7 | 5.3
94 | 2 | Труба вр1 | 20 | 2016 | 159 | 5 | 2.5 | - | 5.2 | 5.2 | 5.5 | 5.4 | -
94 | 3 | Труба вр1 | 20 | 2016 | 159 | 5 | 2.5 | - | 5.4 | 5.4 | 5.8 | 5.7 | 6.1
94 | 4 | Труба вр2 | 20 | 2016 | 32 | 4 | 1.5 | 3.1 | 3.2 | 3.2 | 3.5 | 3.4 | 3.3
94 | 5 | Труба вр2 | 20 | 2016 | 32 | 4 | 1.5 | - | 3.1 | 3.4 | 3.6 | 3.2 | 3.1
95 | 1 | Труба | 20 | 2016 | 32 | 4 | 1.5 | 3.2 | 3.2 | 3.4 | 3.3 | 3.5 | 3.2
96 | 1 | Труба | 20 | 2016 | 32 | 4 | 1.5 | 3.2 | 3.2 | 3.2 | 3.3 | 3.5 | 3.2
97 | 1 | Труба | 20 | 2016 | 159 | 5 | 2.5 | 5.2 | 5.2 | 5.2 | 5.4 | 5.7 | 5.6
98 | 1 | Отвод | 20 | 2016 | 159 | 6 | 2.5 | 5.3 | 5.8 | 5.9 | 6.2 | 5.8 | 6
98 | 2 | Отвод | 20 | 2016 | 159 | 6 | 2.5 | - | 5.6 | 5.6 | 5.9 | 5.7 | 5.9
98 | 3 | Отвод | 20 | 2016 | 159 | 6 | 2.5 | - | 5.3 | 6 | 5.3 | 6.1 | 5.8
98 | 4 | Отвод | 20 | 2016 | 159 | 6 | 2.5 | - | 5.3 | 5.3 | - | - | -
99 | 1 | Труба | 20 | 2016 | 159 | 5 | 2.5 | 5.6 | 5.6 | 5.8 | 5.7 | 5.6 | 5.9
102 | 1 | Труба | 20 | 2016 | 159 | 5 | 2.5 | 5.6 | 5.6 | 5.9 | 5.6 | 5.7 | 5.9
103 | 1 | Отвод | 20 | 2016 | 159 | 6 | 2.5 | 5.3 | 5.8 | 5.9 | 6.1 | 6 | 5.8
103 | 2 | Отвод | 20 | 2016 | 159 | 6 | 2.5 | - | 5.8 | 6 | 6.3 | 5.8 | 6.1
103 | 3 | Отвод | 20 | 2016 | 159 | 6 | 2.5 | - | 5.8 | 5.9 | 6 | 6.2 | 5.8
103 | 4 | Отвод | 20 | 2016 | 159 | 6 | 2.5 | - | 5.3 | 5.3 | - | - | -
104 | 1 | Труба | 20 | 2016 | 159 | 5 | 2.5 | 5.3 | 5.3 | 5.3 | 5.8 | 5.6 | 5.9
105 | 1 | Труба вр1 | 20 | 2016 | 159 | 5 | 2.5 | 5.3 | 5.3 | 5.4 | 5.9 | 5.3 | 5.7
105 | 2 | Труба вр1 | 20 | 2016 | 159 | 5 | 2.5 | - | 5.3 | 5.4 | 5.7 | 5.3 | -
105 | 3 | Труба вр1 | 20 | 2016 | 159 | 5 | 2.5 | - | 5.4 | 5.6 | 5.8 | 5.4 | 5.9
105 | 4 | Труба вр2 | 20 | 2016 | 32 | 4 | 1.5 | 2.9 | 2.9 | 3.3 | 2.9 | 3.2 | 3.4
105 | 5 | Труба вр2 | 20 | 2016 | 32 |  | 1.5 | - | 3.1 | 3.3 | 3.1 | 3.5 | 3.6
106 | 1 | Труба | 20 | 2016 | 32 | 4 | 1.5 | 3.2 | 3.2 | 3.3 | 3.3 | 3.2 | 3.3
107 | 1 | Гиб | 20 | 2016 | 32 | 4 | 1.5 | 2.8 | 2.8 | 3.1 | 2.8 | 3.4 | 3.2
108 | 1 | Труба | 20 | 2016 | 32 | 4 | 1.5 | 3.2 | 3.2 | 3.3 | 3.5 | 3.2 | 3.3
109 | 1 | Труба | 20 | 2016 | 32 | 4 | 1.5 | 3.1 | 3.1 | 3.3 | 3.1 | 3.4 | 3.1
110 | 1 | Гиб | 20 | 2016 | 32 | 4 | 1.5 | 2.9 | 2.9 | 3.1 | 2.9 | 3.3 | 3.2
111 | 1 | Труба | 20 | 2016 | 32 | 4 | 1.5 | 3.2 | 3.2 | 3.2 | 3.3 | 3.3 | 3.2
112 | 1 | Труба | 20 | 2016 | 159 | 5 | 2.5 | 5.2 | 5.2 | 5.7 | 6.1 | 5.2 | 5.5
113 | 1 | Задвижка | 25Л | 2016 | 150 | - | 6 | 13.1 | 13.8 | 14.6 | 14.2 | 13.8 | 14.7
113 | 2 | Задвижка | 25Л | 2016 | 150 | - | 6 | - | 14.1 | 14.1 | 15.8 | 16 | 15.7
113 | 3 | Задвижка | 25Л | 2016 | 150 | - | 6 | - | 14.9 | 15.5 | 16.2 | 14.9 | 15.3
113 | 4 | Задвижка | 25Л | 2016 | 150 | - | 6 | - | 13.1 | 13.1 | - | - | -
114 | 1 | Труба | 20 | 2016 | 159 | 5 | 2.5 | 5.3 | 5.3 | 5.4 | 5.9 | 6 | 5.3
115 | 1 | Труба вр1 | 20 | 2016 | 159 | 5 | 2.5 | 5.1 | 5.2 | 5.4 | 5.5 | 5.2 | 5.7
115 | 2 | Труба вр1 | 20 | 2016 | 159 | 5 | 2.5 | - | 5.1 | 5.3 | 5.6 | 5.1 | -
115 | 3 | Труба вр1 | 20 | 2016 | 159 | 5 | 2.5 | - | 5.3 | 5.5 | 5.3 | 5.8 | 5.9
115 | 4 | Труба вр2 | 20 | 2016 | 32 | 4 | 1.5 | 2.9 | 3 | 3.2 | 3.4 | 3 | 3.1
115 | 5 | Труба вр2 | 20 | 2016 | 32 | 4 | 1.5 | - | 2.9 | 2.9 | 3.2 | 3.5 | 3.3
116 | 1 | Труба | 20 | 2016 | 32 | 4 | 1.5 | 3.2 | 3.2 | 3.4 | 3.2 | 3.3 | 3.2
117 | 1 | Гиб | 20 | 2016 | 32 | 4 | 1.5 | 2.9 | 2.9 | 3.2 | 2.9 | 3.1 | 3.3
118 | 1 | Труба | 20 | 2016 | 32 | 4 | 1.5 | 3.2 | 3.2 | 3.3 | 3.2 | 3.3 | 3.2
126 | 1 | Труба | 20 | 2016 | 159 | 5 | 2.5 | 5.2 | 5.2 | 5.4 | 5.8 | 5.2 | 6.2
127 | 1 | Задвижка | 25Л | 2016 | 150 | - | 6 | 13.1 | 13.9 | 14.7 | 14.1 | 14.6 | 13.9
127 | 2 | Задвижка | 25Л | 2016 | 150 | - | 6 | - | 13.8 | 14.5 | 14.3 | 13.8 | 14.6
127 | 3 | Задвижка | 25Л | 2016 | 150 | - | 6 | - | 14.3 | 14.4 | 14.7 | 14.3 | 14.6
127 | 4 | Задвижка | 25Л | 2016 | 150 | - | 6 | - | 13.1 | 13.1 | - | - | -
128 | 1 | Труба | 20 | 2016 | 159 | 5 | 2.5 | 5.4 | 5.4 | 5.4 | 5.6 | 5.7 | 5.6
129 | 1 | Труба вр1 | 20 | 2016 | 159 | 5 | 2.5 | 5.1 | 5.2 | 5.2 | 5.7 | 5.6 | 5.8
129 | 2 | Труба вр1 | 20 | 2016 | 159 | 5 | 2.5 | - | 5.2 | 5.3 | 5.4 | 5.2 | -
129 | 3 | Труба вр1 | 20 | 2016 | 159 | 5 | 2.5 | - | 5.1 | 5.5 | 5.1 | 5.6 | 5.2
129 | 4 | Труба вр2 | 20 | 2016 | 32 | 4 | 1.5 | 3 | 3.1 | 3.4 | 3.1 | 3.2 | 3.3
129 | 5 | Труба вр2 | 20 | 2016 | 32 | 4 | 1.5 | - | 3 | 3.2 | 3.3 | 3 | 3.5
130 | 1 | Труба | 20 | 2016 | 159 | 5 | 2.5 | 5.3 | 5.3 | 5.6 | 5.7 | 5.3 | 5.5
131 | 1 | Отвод | 20 | 2016 | 159 | 6 | 2.5 | 5.2 | 5.7 | 5.8 | 6.2 | 5.7 | 5.9
131 | 2 | Отвод | 20 | 2016 | 159 | 6 | 2.5 | - | 5.7 | 5.7 | 5.9 | 5.9 | 6
131 | 3 | Отвод | 20 | 2016 | 159 | 6 | 2.5 | - | 5.7 | 5.8 | 5.7 | 6.1 | 5.9
131 | 4 | Отвод | 20 | 2016 | 159 | 6 | 2.5 | - | 5.2 | 5.2 | - | - | -
132 | 1 | Труба | 20 | 2016 | 159 | 5 | 2.5 | 5.2 | 5.2 | 5.6 | 5.8 | 5.2 | 5.5
133 | 1 | Труба | 20 | 2016 | 159 | 5 | 2.5 | 5.1 | 5.1 | 5.1 | 5.4 | 5.3 | 5.7
134 | 1 | Труба | 20 | 2016 | 159 | 5 | 2.5 | 5.4 | 5.4 | 5.9 | 5.4 | 5.7 | 5.8
135 | 1 | Тройник | 20 | 2016 | 159 | 6 | 2.5 | 8.7 | 9 | 9.3 | 9.1 | 9.5 | 9
135 | 2 | Тройник | 20 | 2016 | 159 | 6 | 2.5 | - | 9.1 | 9.2 | 9.1 | 9.1 | -
135 | 3 | Тройник | 20 | 2016 | 159 | 6 | 2.5 | - | 9 | 9.3 | 9 | 9.4 | 9.3
135 | 4 | Тройник | 20 | 2016 | 159 | 6 | 2.5 | - | 9 | 9.1 | 9.1 | 9.3 | 9
135 | 5 | Тройник | 20 | 2016 | 159 | 6 | 2.5 | - | 8.7 | 8.7 | 8.9 | 9.1 | 9.1
136 | 1 | Труба | 20 | 2016 | 159 | 5 | 2.5 | 5.5 | 5.5 | 5.6 | 5.8 | 6 | 5.5
137 | 1 | Труба | 20 | 2016 | 159 | 5 | 2.5 | 5.2 | 5.2 | 5.4 | 5.9 | 5.2 | 5.7
138 | 1 | Задвижка | 25Л | 2016 | 150 | - | 6 | 13.4 | 14.2 | 14.8 | 14.2 | 14.6 | 14.7
138 | 2 | Задвижка | 25Л | 2016 | 150 | - | 6 | - | 14.1 | 14.3 | 14.5 | 14.1 | 14.6
138 | 3 | Задвижка | 25Л | 2016 | 150 | - | 6 | - | 14.2 | 14.5 | 14.3 | 14.6 | 14.2
138 | 4 | Задвижка | 25Л | 2016 | 150 | - | 6 | - | 13.4 | 13.4 | - | - | -
139 | 1 | Труба | 20 | 2016 | 159 | 5 | 2.5 | 5.2 | 5.2 | 5.6 | 5.2 | 5.7 | 5.3
140 | 1 | Труба | 20 | 2016 | 159 | 5 | 2.5 | 5.2 | 5.2 | 5.2 | 5.5 | 5.3 | 5.7
141 | 1 | Отвод | 20 | 2016 | 159 | 6 | 2.5 | 5.2 | 5.8 | 5.9 | 5.8 | 6 | 5.8
141 | 2 | Отвод | 20 | 2016 | 159 | 6 | 2.5 | - | 5.7 | 5.8 | 6.2 | 5.7 | 5.9
141 | 3 | Отвод | 20 | 2016 | 159 | 6 | 2.5 | - | 5.7 | 5.9 | 6.1 | 5.7 | 5.9
141 | 4 | Отвод | 20 | 2016 | 159 | 6 | 2.5 | - | 5.2 | 5.2 | - | - | -
142 | 1 | Труба | 20 | 2016 | 159 | 5 | 2.5 | 5.3 | 5.3 | 5.7 | 5.3 | 5.6 | 5.8
143 | 1 | Труба | 20 | 2016 | 159 | 5 | 2.5 | 5.6 | 5.6 | 5.6 | 5.9 | 5.7 | 6
144 | 1 | Тройник | 20 | 2016 | 159 | 6 | 2.5 | 8.7 | 8.7 | 8.9 | 9.1 | 8.7 | 9.1
144 | 2 | Тройник | 20 | 2016 | 159 | 6 | 2.5 | - | 9 | 9 | 9.2 | 9.1 | -
144 | 3 | Тройник | 20 | 2016 | 159 | 6 | 2.5 | - | 8.7 | 9.1 | 8.8 | 9.2 | 8.7
144 | 4 | Тройник | 20 | 2016 | 159 | 6 | 2.5 | - | 8.7 | 9.2 | 8.7 | 9.3 | 9.1
144 | 5 | Тройник | 20 | 2016 | 159 | 6 | 2.5 | - | 9 | 9.2 | 9 | 9.4 | 9.1
145 | 1 | Труба | 20 | 2016 | 159 | 5 | 2.5 | 5.3 | 5.3 | 5.3 | 5.7 | 5.5 | 5.6
146 | 1 | Труба вр1 | 20 | 2016 | 159 | 5 | 2.5 | 5.1 | 5.1 | 5.4 | 5.1 | 5.6 | 5.3
146 | 2 | Труба вр1 | 20 | 2016 | 159 | 5 | 2.5 | - | 5.2 | 5.2 | 5.5 | 5.4 | -
146 | 3 | Труба вр1 | 20 | 2016 | 159 | 5 | 2.5 | - | 5.3 | 5.3 | 5.7 | 5.8 | 5.4
146 | 4 | Труба вр2 | 20 | 2016 | 32 | 4 | 1.5 | 3.1 | 3.1 | 3.3 | 3.5 | 3.1 | 3.3
146 | 5 | Труба вр2 | 20 | 2016 | 32 | 4 | 1.5 | - | 3.2 | 3.4 | 3.6 | 3.3 | 3.2
147 | 1 | Труба | 20 | 2016 | 159 | 5 | 2.5 | 5.2 | 5.2 | 5.5 | 5.8 | 5.2 | 5.7
148 | 1 | Переход | 20 | 2016 | 159 | 8 | 2.5 | 6.2 | 10.4 | 11 | 10.7 | 11.2 | 10.4
148 | 2 | Переход | 20 | 2016 | 108 | 8 | 2.5 | - | 6.2 | 6.3 | 6.2 | 6.6 | 6.7
149 | 1 | Труба | 20 | 2016 | 108 | 5 | 2 | 5.3 | 5.3 | 5.3 | 5.6 | 5.4 | 5.6
150 | 1 | Труба | 20 | 2016 | 108 | 5 | 2 | 5.2 | 5.2 | 5.5 | 5.7 | 5.2 | 5.4
151 | 1 | Труба | 20 | 2016 | 108 | 5 | 2 | 5.2 | 5.2 | 5.4 | 5.2 | 5.3 | 5.4
152 | 1 | Отвод | 20 | 2016 | 108 | 6 | 2 | 5.2 | 5.3 | 5.4 | 5.6 | 5.6 | 5.3
152 | 2 | Отвод | 20 | 2016 | 108 | 6 | 2 | - | 5.6 | 5.6 | 5.7 | 5.8 | 5.9
152 | 3 | Отвод | 20 | 2016 | 108 | 6 | 2 | - | 5.6 | 5.7 | 5.6 | 5.8 | 5.7
152 | 4 | Отвод | 20 | 2016 | 108 | 6 | 2 | - | 5.2 | 5.2 | - | - | -
153 | 1 | Труба | 20 | 2016 | 108 | 5 | 2 | 5.2 | 5.2 | 5.2 | 5.3 | 5.5 | 5.3
154 | 1 | Труба | 20 | 2016 | 108 | 5 | 2 | 5.3 | 5.3 | 5.3 | 5.4 | 5.6 | 5.3
155 | 1 | Задвижка | 25Л | 2016 | 100 | - | 5 | 11.6 | 12.3 | 12.7 | 12.4 | 12.7 | 12.3
155 | 2 | Задвижка | 25Л | 2016 | 100 | - | 5 | - | 12.4 | 12.8 | 12.4 | 12.6 | 12.7
155 | 3 | Задвижка | 25Л | 2016 | 100 | - | 5 | - | 12.3 | 12.5 | 12.8 | 12.3 | 12.5
155 | 4 | Задвижка | 25Л | 2016 | 100 | - | 5 | - | 11.6 | 11.6 | - | - | -
156 | 1 | Труба | 20 | 2016 | 108 | 5 | 2 | 5.3 | 5.3 | 5.4 | 5.6 | 5.3 | 5.5
157 | 1 | Труба | 20 | 2016 | 108 | 5 | 2 | 5.3 | 5.3 | 5.3 | 5.6 | 5.5 | 5.7
158 | 1 | Труба | 20 | 2016 | 32 | 4 | 1.5 | 3.2 | 3.2 | 3.3 | 3.2 | 3.3 | 3.5
159 | 1 | Труба | 20 | 2016 | 32 | 4 | 1.5 | 3.2 | 3.2 | 3.4 | 3.2 | 3.3 | 3.3
160 | 1 | Труба | 20 | 2016 | 32 | 4 | 1.5 | 3.1 | 3.1 | 3.1 | 3.4 | 3.2 | 3.4
161 | 1 | Труба | 20 | 2016 | 32 | 4 | 1.5 | 3.2 | 3.2 | 3.2 | 3.3 | 3.3 | 3.2
162 | 1 | Труба | 20 | 2016 | 32 | 4 | 1.5 | 3.2 | 3.2 | 3.2 | 3.4 | 3.3 | 3.3
166 | 1 | Труба | 20 | 2016 | 32 | 4 | 1.5 | 3.2 | 3.2 | 3.4 | 3.5 | 3.6 | 3.2
167 | 1 | Труба вр1 | 20 | 2016 | 32 | 4 | 1.5 | 3.2 | 3.2 | 3.2 | 3.4 | 3.3 | 3.2
167 | 2 | Труба вр1 | 20 | 2016 | 32 | 4 | 1.5 | - | 3.2 | 3.2 | 3.5 | 3.3 | -
167 | 3 | Труба вр1 | 20 | 2016 | 32 | 4 | 1.5 | - | 3.2 | 3.3 | 3.3 | 3.5 | 3.2
167 | 4 | Труба вр2 | 20 | 2016 | 18 | 3 | 1 | 2.8 | 2.8 | 2.8 | 3 | 3.1 | 3
167 | 5 | Труба вр2 | 20 | 2016 | 18 | 3 | 1 | - | 2.8 | 2.9 | 3 | 2.8 | 3.1
168 | 1 | Труба | 20 | 2016 | 18 | 3 | 1 | 2.9 | 2.9 | 3.1 | 3.1 | 2.9 | 3
169 | 1 | Труба | 20 | 2016 | 18 | 3 | 1 | 3 | 3 | 3.1 | 3.2 | 3 | 3.1
170 | 1 | Труба | 20 | 2016 | 18 | 3 | 1 | 2.8 | 2.8 | 3 | 2.9 | 3.1 | 2.8
171 | 1 | Труба | 20 | 2016 | 18 | 3 | 1 | 3 | 3 | 3.1 | 3 | 3.1 | 3
172 | 1 | Труба | 20 | 2016 | 18 | 3 | 1 | 2.9 | 2.9 | 2.9 | 3.1 | 3 | 3.1
173 | 1 | Труба | 20 | 2016 | 18 | 3 | 1 | 2.9 | 2.9 | 2.9 | 3 | 2.9 | 3.1
174 | 1 | Труба | 20 | 2016 | 18 | 3 | 1 | 2.7 | 2.7 | 2.8 | 3 | 2.7 | 3
175 | 1 | Труба вр1 | 20 | 2016 | 32 | 4 | 1.5 | 2.8 | 2.9 | 2.9 | 3.1 | 3 | 3.1
175 | 2 | Труба вр1 | 20 | 2016 | 32 | 4 | 1.5 | - | 2.8 | 3 | 3 | 2.8 | -
175 | 3 | Труба вр1 | 20 | 2016 | 32 | 4 | 1.5 | - | 2.9 | 3.1 | 3 | 2.9 | 3
175 | 4 | Труба вр2 | 20 | 2016 | 18 | 3 | 1 | 2.8 | 2.9 | 2.9 | 3.2 | 3.1 | 3
175 | 5 | Труба вр2 | 20 | 2016 | 18 | 3 | 1 | - | 2.8 | 3.1 | 2.8 | 3 | 2.9
176 | 1 | Труба | 20 | 2016 | 18 | 3 | 1 | 2.9 | 2.9 | 3 | 3.1 | 2.9 | 3
177 | 1 | Труба | 20 | 2016 | 18 | 3 | 1 | 2.8 | 2.8 | 3 | 2.8 | 3.1 | 2.9
178 | 1 | Труба | 20 | 2016 | 18 | 3 | 1 | 3 | 3 | 3.1 | 3.1 | 3 | 3.1
179 | 1 | Труба | 20 | 2016 | 18 | 3 | 1 | 2.9 | 2.9 | 3 | 2.9 | 3 | 3.1
180 | 1 | Труба вр1 | 20 | 2016 | 18 | 3 | 1 | 2.7 | 2.8 | 3 | 2.9 | 3.1 | 2.8
180 | 2 | Труба вр1 | 20 | 2016 | 18 | 3 | 1 | - | 2.7 | 2.9 | 3 | 2.7 | -
180 | 3 | Труба вр1 | 20 | 2016 | 18 | 3 | 1 | - | 2.9 | 3.1 | 3 | 2.9 | 3
180 | 4 | Труба вр2 | 20 | 2016 | 18 | 3 | 1 | 2.8 | 2.9 | 2.9 | 3.1 | 3 | 3.2
180 | 5 | Труба вр2 | 20 | 2016 | 18 | 3 | 1 | - | 2.8 | 3 | 2.8 | 3.1 | 3
181 | 1 | Труба | 20 | 2016 | 18 | 3 | 1 | 2.9 | 2.9 | 3 | 2.9 | 3 | 3.1
182 | 1 | Труба | 20 | 2016 | 18 | 3 | 1 | 2.8 | 2.8 | 3.1 | 2.8 | 3 | 2.9
183 | 1 | Гиб | 20 | 2016 | 18 | 3 | 1 | 2.6 | 2.6 | 3.1 | 2.6 | 2.9 | 3
184 | 1 | Гиб | 20 | 2016 | 18 | 3 | 1 | 2.5 | 2.5 | 2.9 | 2.5 | 2.9 | 3
185 | 1 | Труба | 20 | 2016 | 18 | 3 | 1 | 2.8 | 2.8 | 2.8 | 3 | 2.9 | 2.9
186 | 1 | Труба | 20 | 2016 | 18 | 3 | 1 | 2.9 | 2.9 | 3.1 | 3 | 2.9 | 2.9
187 | 1 | Гиб | 20 | 2016 | 18 | 3 | 1 | 2.6 | 2.6 | 3 | 2.6 | 2.9 | 3
188 | 1 | Труба | 20 | 2016 | 18 | 3 | 1 | 2.9 | 2.9 | 3.1 | 2.9 | 3 | 2.9
189 | 1 | Труба | 20 | 2016 | 18 | 3 | 1 | 2.9 | 2.9 | 3 | 3 | 2.9 | 3
190 | 1 | Труба | 20 | 2016 | 18 | 3 | 1 | 3 | 3 | 3.1 | 3.2 | 3 | 3
191 | 1 | Труба | 20 | 2016 | 18 | 3 | 1 | 2.9 | 2.9 | 3 | 2.9 | 3 | 3.1
192 | 1 | Гиб | 20 | 2016 | 18 | 3 | 1 | 2.6 | 2.6 | 3 | 2.6 | 2.9 | 3
193 | 1 | Труба | 20 | 2016 | 18 | 3 | 1 | 2.8 | 2.8 | 2.9 | 3.1 | 2.8 | 3
194 | 1 | Труба | 20 | 2016 | 159 | 5 | 2.5 | 5.3 | 5.3 | 5.7 | 5.5 | 5.9 | 5.3
195 | 1 | Труба | 20 | 2016 | 159 | 5 | 2.5 | 5.4 | 5.4 | 5.8 | 6 | 5.4 | 5.6
196 | 1 | Задвижка | 25Л | 2016 | 150 | - | 6 | 13.3 | 14.1 | 14.3 | 14.5 | 14.1 | 14.5
196 | 2 | Задвижка | 25Л | 2016 | 150 | - | 6 | - | 14.2 | 14.3 | 14.7 | 14.5 | 14.2
196 | 3 | Задвижка | 25Л | 2016 | 150 | - | 6 | - | 13.8 | 14.4 | 13.8 | 14.5 | 13.9
196 | 4 | Задвижка | 25Л | 2016 | 150 | - | 6 | - | 13.3 | 13.3 | - | - | -
197 | 1 | Труба | 20 | 2016 | 159 | 5 | 2.5 | 5.2 | 5.2 | 5.7 | 5.2 | 5.3 | 5.6
198 | 1 | Труба вр1 | 20 | 2016 | 159 | 5 | 2.5 | 5.1 | 5.2 | 5.4 | 5.2 | 5.6 | 5.4
198 | 2 | Труба вр1 | 20 | 2016 | 159 | 5 | 2.5 | - | 5.2 | 5.2 | 5.6 | 5.5 | -
198 | 3 | Труба вр1 | 20 | 2016 | 159 | 5 | 2.5 | - | 5.1 | 5.7 | 5.1 | 5.5 | 5.3
198 | 4 | Труба вр2 | 20 | 2016 | 32 | 4 | 1.5 | 3 | 3 | 3 | 3.1 | 3.4 | 3.3
198 | 5 | Труба вр2 | 20 | 2016 | 32 | 4 | 1.5 | - | 3 | 3.2 | 3.5 | 3.1 | 3
199 | 1 | Труба | 20 | 2016 | 32 | 4 | 1.5 | 3.1 | 3.1 | 3.1 | 3.4 | 3.3 | 3.3
200 | 1 | Гиб | 20 | 2016 | 32 | 4 | 1.5 | 3 | 3 | 3.2 | 3 | 3.3 | 3.3
201 | 1 | Труба | 20 | 2016 | 32 | 4 | 1.5 | 3.2 | 3.2 | 3.2 | 3.4 | 3.3 | 3.2
202 | 1 | Труба | 20 | 2016 | 159 | 5 | 2.5 | 5.1 | 5.1 | 5.5 | 5.8 | 5.1 | 5.7
203 | 1 | Задвижка | 25Л | 2016 | 150 | - | 6 | 13.3 | 13.7 | 14.5 | 14.1 | 13.7 | 14.5
203 | 2 | Задвижка | 25Л | 2016 | 150 | - | 6 | - | 14.2 | 14.7 | 14.3 | 14.8 | 14.2
203 | 3 | Задвижка | 25Л | 2016 | 150 | - | 6 | - | 13.8 | 14.2 | 14.3 | 13.8 | 14.4
203 | 4 | Задвижка | 25Л | 2016 | 150 | - | 6 | - | 13.3 | 13.3 | - | - | -
204 | 1 | Труба | 20 | 2016 | 159 | 5 | 2.5 | 5.2 | 5.2 | 5.8 | 5.5 | 5.7 | 5.2
205 | 1 | Труба вр1 | 20 | 2016 | 159 | 5 | 2.5 | 5.2 | 5.3 | 5.7 | 5.3 | 5.5 | 5.6
205 | 2 | Труба вр1 | 20 | 2016 | 159 | 5 | 2.5 | - | 5.4 | 5.4 | 5.7 | 5.9 | -
205 | 3 | Труба вр1 | 20 | 2016 | 159 | 5 | 2.5 | - | 5.2 | 5.8 | 5.3 | 5.6 | 5.2
205 | 4 | Труба вр2 | 20 | 2016 | 32 | 4 | 1.5 | 3.1 | 3.1 | 3.4 | 3.1 | 3.2 | 3.3
205 | 5 | Труба вр2 | 20 | 2016 | 32 | 4 | 1.5 | - | 3.1 | 3.5 | 3.1 | 3.3 | 3.1
206 | 1 | Труба | 20 | 2016 | 32 | 4 | 1.5 | 3.1 | 3.1 | 3.3 | 3.5 | 3.1 | 3.4
207 | 1 | Труба | 20 | 2016 | 32 | 4 | 1.5 | 3.2 | 3.2 | 3.2 | 3.3 | 3.3 | 3.2
208 | 1 | Труба | 20 | 2016 | 159 | 5 | 2.5 | 5.4 | 5.4 | 5.4 | 5.7 | 5.6 | 5.4
209 | 1 | Задвижка | 25Л | 2016 | 150 | - | 6 | 13.2 | 13.7 | 14.6 | 14.3 | 13.7 | 14.5
209 | 2 | Задвижка | 25Л | 2016 | 150 | - | 6 | - | 13.6 | 14.3 | 13.8 | 14.1 | 13.6
209 | 3 | Задвижка | 25Л | 2016 | 150 | - | 6 | - | 14.2 | 14.7 | 14.2 | 14.8 | 14.3
209 | 4 | Задвижка | 25Л | 2016 | 150 | - | 6 | - | 13.2 | 13.2 | - | - | -
210 | 1 | Труба | 20 | 2016 | 159 | 5 | 2.5 | 5.2 | 5.2 | 5.7 | 5.2 | 5.5 | 5.8
211 | 1 | Труба | 20 | 2016 | 159 | 5 | 2.5 | 5.4 | 5.4 | 5.6 | 5.5 | 5.4 | 5.6
212 | 1 | Тройник | 20 | 2016 | 159 | 6 | 2.5 | 8.5 | 9.1 | 9.4 | 9.1 | 9.3 | 9.1
212 | 2 | Тройник | 20 | 2016 | 159 | 6 | 2.5 | - | 9 | 9 | 9.2 | 9.1 | -
212 | 3 | Тройник | 20 | 2016 | 159 | 6 | 2.5 | - | 8.8 | 9.4 | 9.3 | 9 | 8.8
212 | 4 | Тройник | 20 | 2016 | 159 | 6 | 2.5 | - | 8.5 | 8.7 | 8.5 | 8.9 | 8.7
212 | 5 | Тройник | 20 | 2016 | 159 | 6 | 2.5 | - | 8.6 | 8.8 | 8.8 | 8.6 | 8.9
213 | 1 | Труба | 20 | 2016 | 159 | 5 | 2.5 | 5.4 | 5.4 | 5.5 | 5.9 | 6 | 5.4
214 | 1 | Труба | 20 | 2016 | 159 | 5 | 2.5 | 5.3 | 5.3 | 5.8 | 6.1 | 5.7 | 5.3
215 | 1 | Задвижка | 25Л | 2016 | 150 | - | 6 | 13.3 | 13.9 | 14.4 | 13.9 | 14.6 | 14.2
215 | 2 | Задвижка | 25Л | 2016 | 150 | - | 6 | - | 13.8 | 14.1 | 14.6 | 13.8 | 13.9
215 | 3 | Задвижка | 25Л | 2016 | 150 | - | 6 | - | 13.7 | 14.7 | 14.5 | 13.7 | 14.2
215 | 4 | Задвижка | 25Л | 2016 | 150 | - | 6 | - | 13.3 | 13.3 | - | - | -
216 | 1 | Труба | 20 | 2016 | 159 | 5 | 2.5 | 5.5 | 5.5 | 5.7 | 5.5 | 5.6 | 5.5
217 | 1 | Труба вр1 | 20 | 2016 | 159 | 5 | 2.5 | 5.2 | 5.6 | 5.7 | 5.6 | 5.6 | 5.7
217 | 2 | Труба вр1 | 20 | 2016 | 159 | 5 | 2.5 | - | 5.2 | 5.2 | 5.5 | 5.3 | -
217 | 3 | Труба вр1 | 20 | 2016 | 159 | 5 | 2.5 | - | 5.4 | 5.8 | 5.4 | 5.7 | 5.5
217 | 4 | Труба вр2 | 20 | 2016 | 32 | 4 | 1.5 | 2.9 | 2.9 | 3.2 | 2.9 | 3.1 | 3.4
217 | 5 | Труба вр2 | 20 | 2016 | 32 | 4 | 1.5 | - | 3 | 3.5 | 3.2 | 3 | 3.1
218 | 1 | Труба | 20 | 2016 | 32 | 4 | 1.5 | 3.2 | 3.2 | 3.3 | 3.5 | 3.2 | 3.3
219 | 1 | Гиб | 20 | 2016 | 32 | 4 | 1.5 | 2.8 | 2.8 | 3.2 | 2.8 | 3.3 | 3.2
220 | 1 | Труба | 20 | 2016 | 32 | 4 | 1.5 | 3.1 | 3.1 | 3.3 | 3.3 | 3.1 | 3.3
221 | 1 | Труба | 20 | 2016 | 159 | 5 | 2.5 | 5.1 | 5.1 | 5.4 | 5.1 | 5.6 | 5.4
222 | 1 | Переход | 20 | 2016 | 159 | 8 | 2.5 | 6.2 | 10.5 | 10.8 | 10.5 | 10.9 | 11.2
222 | 2 | Переход | 20 | 2016 | 108 | 8 | 2.5 | - | 6.2 | 6.4 | 6.5 | 6.2 | 6.6
223 | 1 | Задвижка | 25Л | 2016 | 100 | - | 5 | 11.7 | 12.3 | 12.8 | 12.3 | 12.5 | 12.7
223 | 2 | Задвижка | 25Л | 2016 | 100 | - | 5 | - | 12.4 | 12.4 | 12.9 | 12.5 | 12.4
223 | 3 | Задвижка | 25Л | 2016 | 100 | - | 5 | - | 12.3 | 12.8 | 12.3 | 12.6 | 12.8
223 | 4 | Задвижка | 25Л | 2016 | 100 | - | 5 | - | 11.7 | 11.7 | - | - | -
224 | 1 | Переход | 20 | 2016 | 159 | 8 | 2.5 | 6.3 | 10.5 | 10.5 | 10.8 | 11 | 11.1
224 | 2 | Переход | 20 | 2016 | 108 | 8 | 2.5 | - | 6.3 | 6.3 | 6.7 | 6.5 | 6.5
225 | 1 | Труба | 20 | 2016 | 159 | 5 | 2.5 | 5.3 | 5.3 | 5.7 | 5.3 | 5.9 | 5.5
226 | 1 | Труба вр1 | 20 | 2016 | 159 | 5 | 2.5 | 5.2 | 5.4 | 5.5 | 5.7 | 5.4 | 5.7
226 | 2 | Труба вр1 | 20 | 2016 | 159 | 5 | 2.5 | - | 5.2 | 5.2 | 5.4 | 5.3 | -
226 | 3 | Труба вр1 | 20 | 2016 | 159 | 5 | 2.5 | - | 5.3 | 5.3 | 5.6 | 5.8 | 5.5
226 | 4 | Труба вр2 | 20 | 2016 | 32 | 4 | 1.5 | 3 | 3 | 3.4 | 3 | 3.2 | 3.1
226 | 5 | Труба вр2 | 20 | 2016 | 32 | 4 | 1.5 | - | 3.2 | 3.2 | 3.3 | 3.4 | 3.3
227 | 1 | Труба | 20 | 2016 | 32 | 4 | 1.5 | 3.2 | 3.2 | 3.3 | 3.2 | 3.3 | 3.2
228 | 1 | Труба | 20 | 2016 | 32 | 4 | 1.5 | 3.2 | 3.2 | 3.2 | 3.4 | 3.3 | 3.3
229 | 1 | Задвижка | 25Л | 2016 | 150 | - | 6 | 13.5 | 14.1 | 14.7 | 14.6 | 14.1 | 14.8
229 | 2 | Задвижка | 25Л | 2016 | 150 | - | 6 | - | 13.8 | 14.5 | 13.8 | 14.3 | 13.9
229 | 3 | Задвижка | 25Л | 2016 | 150 | - | 6 | - | 13.7 | 14.6 | 14.3 | 13.7 | 14.5
229 | 4 | Задвижка | 25Л | 2016 | 150 | - | 6 | - | 13.5 | 13.5 | - | - | -
230 | 1 | Труба | 20 | 2016 | 159 | 5 | 2.5 | 5.2 | 5.2 | 5.7 | 5.4 | 5.6 | 5.2
231 | 1 | Труба | 20 | 2016 | 159 | 5 | 2.5 | 5.3 | 5.3 | 5.3 | 5.8 | 5.5 | 5.8
232 | 1 | Тройник | 20 | 2016 | 159 | 6 | 2.5 | 8.1 | 9.1 | 9.2 | 9.1 | 9.1 | 9.2
232 | 2 | Тройник | 20 | 2016 | 159 | 6 | 2.5 | - | 9 | 9 | 9.2 | 9.1 | -
232 | 3 | Тройник | 20 | 2016 | 159 | 6 | 2.5 | - | 8.7 | 9 | 8.8 | 9.1 | 8.7
232 | 4 | Тройник | 20 | 2016 | 108 | 6 | 2.5 | - | 8.1 | 8.1 | 8.4 | 8.2 | 8.4
232 | 5 | Тройник | 20 | 2016 | 108 | 6 | 2.5 | - | 8.2 | 8.3 | 8.2 | 8.4 | 8.3
233 | 1 | Труба | 20 | 2016 | 159 | 5 | 2.5 | 5.3 | 5.3 | 5.3 | 5.6 | 5.3 | 5.5
234 | 1 | Труба вр1 | 20 | 2016 | 159 | 5 | 2.5 | 5.3 | 5.4 | 5.7 | 5.4 | 5.8 | 5.7
234 | 2 | Труба вр1 | 20 | 2016 | 159 | 5 | 2.5 | - | 5.4 | 5.5 | 5.7 | 5.4 | -
234 | 3 | Труба вр1 | 20 | 2016 | 159 | 5 | 2.5 | - | 5.3 | 5.6 | 5.3 | 5.9 | 5.6
234 | 4 | Труба вр2 | 20 | 2016 | 32 | 4 | 1.5 | 2.9 | 3 | 3.1 | 3.2 | 3.3 | 3
234 | 5 | Труба вр2 | 20 | 2016 | 32 | 4 | 1.5 | - | 2.9 | 3.3 | 2.9 | 3.1 | 2.9
235 | 1 | Труба | 20 | 2016 | 159 | 5 | 2.5 | 5.2 | 5.2 | 5.2 | 5.6 | 5.5 | 5.4
236 | 1 | Труба | 20 | 2016 | 159 | 5 | 2.5 | 5.2 | 5.2 | 5.5 | 5.7 | 5.8 | 5.2
237 | 1 | Отвод | 20 | 2016 | 159 | 6 | 2.5 | 5.5 | 5.7 | 5.7 | 5.9 | 5.7 | 5.8
237 | 2 | Отвод | 20 | 2016 | 159 | 6 | 2.5 | - | 5.9 | 6 | 6.2 | 5.9 | 6.1
237 | 3 | Отвод | 20 | 2016 | 159 | 6 | 2.5 | - | 5.8 | 5.9 | 5.8 | 6 | 5.9
237 | 4 | Отвод | 20 | 2016 | 159 | 6 | 2.5 | - | 5.5 | 5.5 | - | - | -
238 | 1 | Труба | 20 | 2016 | 159 | 5 | 2.5 | 5.3 | 5.3 | 5.3 | 5.9 | 5.6 | 5.8
239 | 1 | Труба | 20 | 2016 | 159 | 5 | 2.5 | 5.6 | 5.6 | 5.6 | 5.8 | 5.7 | 5.6
240 | 1 | Отвод | 20 | 2016 | 159 | 6 | 2.5 | 5.3 | 5.7 | 5.8 | 5.7 | 5.9 | 5.8
240 | 2 | Отвод | 20 | 2016 | 159 | 6 | 2.5 | - | 5.6 | 5.9 | 5.9 | 5.6 | 5.7
240 | 3 | Отвод | 20 | 2016 | 159 | 6 | 2.5 | - | 5.5 | 5.8 | 5.5 | 5.7 | 6
240 | 4 | Отвод | 20 | 2016 | 159 | 6 | 2.5 | - | 5.3 | 5.3 | - | - | -
241 | 1 | Труба | 20 | 2016 | 159 | 5 | 2.5 | 5.3 | 5.3 | 5.7 | 5.7 | 5.3 | 5.6
242 | 1 | Труба | 20 | 2016 | 159 | 5 | 2.5 | 5.4 | 5.4 | 5.8 | 5.4 | 5.6 | 5.8
243 | 1 | Отвод | 20 | 2016 | 159 | 6 | 2.5 | 5.3 | 5.4 | 5.4 | 5.8 | 5.7 | 5.8
243 | 2 | Отвод | 20 | 2016 | 159 | 6 | 2.5 | - | 5.6 | 5.7 | 5.9 | 5.6 | 5.9
243 | 3 | Отвод | 20 | 2016 | 159 | 6 | 2.5 | - | 5.6 | 5.8 | 5.7 | 5.6 | 5.8
243 | 4 | Отвод | 20 | 2016 | 159 | 6 | 2.5 | - | 5.3 | 5.3 | - | - | -
244 | 1 | Труба | 20 | 2016 | 159 | 5 | 2.5 | 5.3 | 5.3 | 5.6 | 5.3 | 5.7 | 5.9
245 | 1 | Труба | 20 | 2016 | 159 | 5 | 2.5 | 5.3 | 5.3 | 5.7 | 5.3 | 5.8 | 5.5
246 | 1 | Отвод | 20 | 2016 | 159 | 6 | 2.5 | 5.3 | 5.8 | 5.8 | 5.8 | 5.9 | 5.8
246 | 2 | Отвод | 20 | 2016 | 159 | 6 | 2.5 | - | 5.8 | 5.9 | 5.9 | 5.8 | 5.8
246 | 3 | Отвод | 20 | 2016 | 159 | 6 | 2.5 | - | 5.3 | 5.4 | 5.6 | 5.3 | 5.7
246 | 4 | Отвод | 20 | 2016 | 159 | 6 | 2.5 | - | 5.3 | 5.3 | - | - | -
247 | 1 | Труба | 20 | 2016 | 159 | 5 | 2.5 | 5.2 | 5.2 | 5.4 | 5.8 | 5.2 | 5.7
248 | 1 | Труба | 20 | 2016 | 159 | 5 | 2.5 | 5.3 | 5.3 | 5.6 | 5.3 | 5.8 | 5.7
249 | 1 | Отвод | 20 | 2016 | 159 | 6 | 2.5 | 5.3 | 5.6 | 5.8 | 5.9 | 5.6 | 5.8
249 | 2 | Отвод | 20 | 2016 | 159 | 6 | 2.5 | - | 5.5 | 5.7 | 5.8 | 5.5 | 5.7
249 | 3 | Отвод | 20 | 2016 | 159 | 6 | 2.5 | - | 5.3 | 5.6 | 5.7 | 5.3 | 5.7
249 | 4 | Отвод | 20 | 2016 | 159 | 6 | 2.5 | - | 5.4 | 5.4 | - | - | -
250 | 1 | Труба | 20 | 2016 | 159 | 5 | 2.5 | 5.3 | 5.3 | 5.6 | 5.7 | 5.3 | 5.6
251 | 1 | Труба | 20 | 2016 | 159 | 5 | 2.5 | 5.2 | 5.2 | 5.2 | 5.7 | 5.3 | 5.9
252 | 1 | Отвод | 20 | 2016 | 159 | 6 | 2.5 | 5.3 | 5.7 | 5.7 | 5.9 | 6.2 | 6
252 | 2 | Отвод | 20 | 2016 | 159 | 6 | 2.5 | - | 5.7 | 5.8 | 6.3 | 5.7 | 5.9
252 | 3 | Отвод | 20 | 2016 | 159 | 6 | 2.5 | - | 5.7 | 5.9 | 6 | 5.7 | 5.7
252 | 4 | Отвод | 20 | 2016 | 159 | 6 | 2.5 | - | 5.3 | 5.3 | - | - | -
253 | 1 | Труба | 20 | 2016 | 159 | 5 | 2.5 | 5.1 | 5.1 | 5.1 | 5.7 | 5.3 | 5.6
254 | 1 | Труба | 20 | 2016 | 159 | 5 | 2.5 | 5.4 | 5.4 | 5.4 | 5.6 | 5.8 | 5.6
255 | 1 | Отвод | 20 | 2016 | 159 | 6 | 2.5 | 5.4 | 5.6 | 5.8 | 5.9 | 5.6 | 5.7
255 | 2 | Отвод | 20 | 2016 | 159 | 6 | 2.5 | - | 5.8 | 5.9 | 6.1 | 5.8 | 6
255 | 3 | Отвод | 20 | 2016 | 159 | 6 | 2.5 | - | 5.7 | 5.7 | 5.9 | 5.8 | 5.9
255 | 4 | Отвод | 20 | 2016 | 159 | 6 | 2.5 | - | 5.4 | 5.4 | - | - | -
256 | 1 | Труба | 20 | 2016 | 159 | 5 | 2.5 | 5.2 | 5.2 | 5.2 | 5.5 | 5.3 | 5.7
257 | 1 | Труба | 20 | 2016 | 159 | 5 | 2.5 | 5.4 | 5.4 | 5.4 | 5.9 | 5.6 | 6.1
258 | 1 | Труба | 20 | 2016 | 159 | 5 | 2.5 | 5.5 | 5.5 | 5.5 | 5.7 | 5.6 | 5.7
259 | 1 | Труба | 20 | 2016 | 159 | 5 | 2.5 | 5.2 | 5.2 | 5.2 | 5.5 | 5.7 | 5.5
260 | 1 | Отвод | 20 | 2016 | 159 | 6 | 2.5 | 5.3 | 5.7 | 5.7 | 5.9 | 6.3 | 5.8
260 | 2 | Отвод | 20 | 2016 | 159 | 6 | 2.5 | - | 5.6 | 5.7 | 5.9 | 5.6 | 5.8
260 | 3 | Отвод | 20 | 2016 | 159 | 6 | 2.5 | - | 5.7 | 5.7 | 5.7 | 5.9 | 6.2
260 | 4 | Отвод | 20 | 2016 | 159 | 6 | 2.5 | - | 5.3 | 5.3 | - | - | -
261 | 1 | Труба | 20 | 2016 | 159 | 5 | 2.5 | 5.3 | 5.3 | 5.8 | 5.3 | 5.7 | 5.5
262 | 1 | Труба | 20 | 2016 | 159 | 5 | 2.5 | 5.4 | 5.4 | 5.4 | 5.6 | 5.5 | 5.5
263 | 1 | Труба | 20 | 2016 | 159 | 5 | 2.5 | 5.1 | 5.1 | 5.1 | 5.3 | 5.9 | 6
264 | 1 | Труба | 20 | 2016 | 159 | 5 | 2.5 | 5.2 | 5.2 | 5.7 | 5.5 | 5.2 | 5.7
265 | 1 | Отвод | 20 | 2016 | 159 | 6 | 2.5 | 5.5 | 5.8 | 5.9 | 6 | 5.8 | 6.1
265 | 2 | Отвод | 20 | 2016 | 159 | 6 | 2.5 | - | 5.8 | 5.8 | 6.3 | 6.1 | 6.3
265 | 3 | Отвод | 20 | 2016 | 159 | 6 | 2.5 | - | 5.8 | 5.9 | 5.8 | 6.2 | 5.9
265 | 4 | Отвод | 20 | 2016 | 159 | 6 | 2.5 | - | 5.5 | 5.5 | - | - | -
266 | 1 | Труба | 20 | 2016 | 159 | 5 | 2.5 | 5 | 5 | 5.2 | 5.6 | 5 | 5.8
267 | 1 | Труба | 20 | 2016 | 159 | 5 | 2.5 | 5.2 | 5.2 | 5.7 | 5.2 | 5.5 | 5.7
268 | 1 | Отвод | 20 | 2016 | 159 | 6 | 2.5 | 5.4 | 5.7 | 5.7 | 5.9 | 6.3 | 6.1
268 | 2 | Отвод | 20 | 2016 | 159 | 6 | 2.5 | - | 5.7 | 6 | 6.2 | 5.9 | 5.7
268 | 3 | Отвод | 20 | 2016 | 159 | 6 | 2.5 | - | 5.7 | 5.9 | 6.2 | 6.1 | 5.7
268 | 4 | Отвод | 20 | 2016 | 159 | 6 | 2.5 | - | 5.4 | 5.4 | - | - | -
269 | 1 | Труба | 20 | 2016 | 159 | 5 | 2.5 | 5.3 | 5.3 | 5.3 | 5.6 | 5.3 | 5.8
270 | 1 | Труба | 20 | 2016 | 159 | 5 | 2.5 | 5.1 | 5.1 | 5.2 | 5.5 | 5.1 | 5.7
271 | 1 | Труба | 20 | 2016 | 159 | 5 | 2.5 | 5.2 | 5.2 | 5.6 | 5.2 | 5.7 | 5.9
272 | 1 | Труба | 20 | 2016 | 159 | 5 | 2.5 | 5.4 | 5.4 | 5.4 | 6 | 5.7 | 5.7
273 | 1 | Отвод | 20 | 2016 | 159 | 6 | 2.5 | 5.5 | 5.7 | 6 | 5.9 | 5.7 | 5.9
273 | 2 | Отвод | 20 | 2016 | 159 | 6 | 2.5 | - | 5.7 | 5.8 | 6.2 | 5.7 | 6
273 | 3 | Отвод | 20 | 2016 | 159 | 6 | 2.5 | - | 5.7 | 5.7 | 6.1 | 5.9 | 6
273 | 4 | Отвод | 20 | 2016 | 159 | 6 | 2.5 | - | 5.5 | 5.5 | - | - | -
274 | 1 | Труба | 20 | 2016 | 159 | 5 | 2.5 | 5.4 | 5.4 | 5.9 | 5.4 | 5.7 | 5.7
275 | 1 | Труба | 20 | 2016 | 159 | 5 | 2.5 | 5.3 | 5.3 | 5.5 | 5.6 | 5.9 | 5.3
276 | 1 | Отвод | 20 | 2016 | 159 | 6 | 2.5 | 5.2 | 5.7 | 5.8 | 5.9 | 5.7 | 5.9
276 | 2 | Отвод | 20 | 2016 | 159 | 6 | 2.5 | - | 5.8 | 5.8 | 5.9 | 6 | 5.9
276 | 3 | Отвод | 20 | 2016 | 159 | 6 | 2.5 | - | 5.7 | 5.9 | 5.7 | 6.1 | 5.7
276 | 4 | Отвод | 20 | 2016 | 159 | 6 | 2.5 | - | 5.2 | 5.2 | - | - | -
277 | 1 | Труба | 20 | 2016 | 159 | 5 | 2.5 | 5.2 | 5.2 | 5.2 | 5.7 | 5.5 | 5.8
278 | 1 | Труба | 20 | 2016 | 159 | 5 | 2.5 | 5.2 | 5.2 | 5.6 | 5.5 | 5.8 | 5.2
279 | 1 | Отвод | 20 | 2016 | 159 | 6 | 2.5 | 5.4 | 5.6 | 5.8 | 5.9 | 5.6 | 5.9
279 | 2 | Отвод | 20 | 2016 | 159 | 6 | 2.5 | - | 5.7 | 5.7 | 5.8 | 6.3 | 6.1
279 | 3 | Отвод | 20 | 2016 | 159 | 6 | 2.5 | - | 5.6 | 5.9 | 5.7 | 5.6 | 5.9
279 | 4 | Отвод | 20 | 2016 | 159 | 6 | 2.5 | - | 5.4 | 5.4 | - | - | -
280 | 1 | Труба | 20 | 2016 | 159 | 5 | 2.5 | 5.3 | 5.3 | 5.4 | 5.8 | 5.6 | 5.3
281 | 1 | Труба | 20 | 2016 | 159 | 5 | 2.5 | 5.2 | 5.2 | 5.2 | 5.5 | 5.8 | 5.4
282 | 1 | Отвод | 20 | 2016 | 159 | 6 | 2.5 | 5.3 | 5.8 | 5.8 | 6 | 5.9 | 6.2
282 | 2 | Отвод | 20 | 2016 | 159 | 6 | 2.5 | - | 5.7 | 6 | 6.3 | 5.7 | 5.9
282 | 3 | Отвод | 20 | 2016 | 159 | 6 | 2.5 | - | 5.8 | 5.9 | 5.9 | 6.2 | 5.8
282 | 4 | Отвод | 20 | 2016 | 159 | 6 | 2.5 | - | 5.3 | 5.3 | - | - | -
283 | 1 | Труба | 20 | 2016 | 159 | 5 | 2.5 | 5.3 | 5.3 | 5.7 | 5.3 | 5.6 | 5.7
284 | 1 | Труба | 20 | 2016 | 159 | 5 | 2.5 | 5.2 | 5.2 | 5.3 | 5.8 | 5.2 | 5.8
285 | 1 | Отвод | 20 | 2016 | 159 | 6 | 2.5 | 5.4 | 5.6 | 5.6 | 5.9 | 6.1 | 5.9
285 | 2 | Отвод | 20 | 2016 | 159 | 6 | 2.5 | - | 5.8 | 5.8 | 5.9 | 6 | 6
285 | 3 | Отвод | 20 | 2016 | 159 | 6 | 2.5 | - | 5.7 | 5.7 | 5.9 | 5.8 | 5.9
285 | 4 | Отвод | 20 | 2016 | 159 | 6 | 2.5 | - | 5.4 | 5.4 | - | - | -
286 | 1 | Труба | 20 | 2016 | 159 | 5 | 2.5 | 5.3 | 5.3 | 5.4 | 5.6 | 5.3 | 5.4
287 | 1 | Труба | 20 | 2016 | 159 | 5 | 2.5 | 5.3 | 5.3 | 5.5 | 5.8 | 5.3 | 5.6
288 | 1 | Отвод | 20 | 2016 | 159 | 6 | 2.5 | 5.2 | 5.7 | 5.8 | 5.7 | 5.9 | 5.8
288 | 2 | Отвод | 20 | 2016 | 159 | 6 | 2.5 | - | 5.8 | 5.9 | 5.9 | 5.8 | 5.9
288 | 3 | Отвод | 20 | 2016 | 159 | 6 | 2.5 | - | 5.6 | 5.7 | 5.9 | 5.6 | 5.8
288 | 4 | Отвод | 20 | 2016 | 159 | 6 | 2.5 | - | 5.2 | 5.2 | - | - | -
289 | 1 | Труба | 20 | 2016 | 159 | 5 | 2.5 | 5.1 | 5.1 | 5.4 | 5.6 | 5.4 | 5.1
290 | 1 | Труба | 20 | 2016 | 159 | 5 | 2.5 | 5.3 | 5.3 | 5.7 | 5.8 | 5.3 | 5.7
291 | 1 | Отвод | 20 | 2016 | 159 | 6 | 2.5 | 5.2 | 5.6 | 5.8 | 5.6 | 5.9 | 5.6
291 | 2 | Отвод | 20 | 2016 | 159 | 6 | 2.5 | - | 5.7 | 5.7 | 5.9 | 5.8 | 5.7
291 | 3 | Отвод | 20 | 2016 | 159 | 6 | 2.5 | - | 5.7 | 5.9 | 5.7 | 6 | 5.7
291 | 4 | Отвод | 20 | 2016 | 159 | 6 | 2.5 | - | 5.2 | 5.2 | - | - | -
292 | 1 | Труба | 20 | 2016 | 159 | 5 | 2.5 | 5.1 | 5.1 | 5.4 | 5.1 | 5.5 | 5.7
293 | 1 | Труба | 20 | 2016 | 159 | 5 | 2.5 | 5.2 | 5.2 | 5.6 | 5.2 | 5.7 | 5.6
294 | 1 | Отвод | 20 | 2016 | 159 | 6 | 2.5 | 5.5 | 5.8 | 5.8 | 6.1 | 5.9 | 6.2
294 | 2 | Отвод | 20 | 2016 | 159 | 6 | 2.5 | - | 5.7 | 5.7 | 6 | 6.3 | 6
294 | 3 | Отвод | 20 | 2016 | 159 | 6 | 2.5 | - | 5.8 | 5.8 | 5.8 | 6.1 | 5.9
294 | 4 | Отвод | 20 | 2016 | 159 | 6 | 2.5 | - | 5.5 | 5.5 | - | - | -
295 | 1 | Труба | 20 | 2016 | 159 | 5 | 2.5 | 5.4 | 5.4 | 5.7 | 5.4 | 5.6 | 5.4
296 | 1 | Труба | 20 | 2016 | 159 | 5 | 2.5 | 5.2 | 5.2 | 5.5 | 5.9 | 5.3 | 5.2
297 | 1 | Труба | 20 | 2016 | 159 | 5 | 2.5 | 5.1 | 5.1 | 5.7 | 5.4 | 5.1 | 5.5
298 | 1 | Труба | 20 | 2016 | 159 | 5 | 2.5 | 5 | 5 | 5.6 | 5.3 | 5 | 5.7
299 | 1 | Отвод | 20 | 2016 | 159 | 6 | 2.5 | 5 | 5.6 | 5.7 | 5.9 | 5.6 | 5.9
299 | 2 | Отвод | 20 | 2016 | 159 | 6 | 2.5 | - | 5.5 | 5.5 | 5.9 | 5.7 | 5.9
299 | 3 | Отвод | 20 | 2016 | 159 | 6 | 2.5 | - | 5 | 5 | 5.8 | 5.6 | 5.9
299 | 4 | Отвод | 20 | 2016 | 159 | 6 | 2.5 | - | 5.3 | 5.3 | - | - | -
300 | 1 | Труба | 20 | 2016 | 159 | 5 | 2.5 | 5.4 | 5.4 | 5.7 | 5.6 | 5.7 | 5.4
301 | 1 | Труба | 20 | 2016 | 159 | 5 | 2.5 | 5.3 | 5.3 | 5.3 | 5.8 | 5.6 | 5.4
302 | 1 | Отвод | 20 | 2016 | 159 | 6 | 2.5 | 5.6 | 5.7 | 5.9 | 5.7 | 5.9 | 5.8
302 | 2 | Отвод | 20 | 2016 | 159 | 6 | 2.5 | - | 5.6 | 5.6 | 6.1 | 5.8 | 5.9
302 | 3 | Отвод | 20 | 2016 | 159 | 6 | 2.5 | - | 5.7 | 5.7 | 5.9 | 5.9 | 5.8
302 | 4 | Отвод | 20 | 2016 | 159 | 6 | 2.5 | - | 5.8 | 5.8 | - | - | -
303 | 1 | Труба | 20 | 2016 | 159 | 5 | 2.5 | 5.4 | 5.4 | 5.6 | 5.4 | 5.7 | 5.6
304 | 1 | Труба | 20 | 2016 | 159 | 5 | 2.5 | 5.2 | 5.2 | 5.2 | 5.7 | 5.5 | 5.3
305 | 1 | Отвод | 20 | 2016 | 159 | 6 | 2.5 | 5.3 | 5.8 | 5.9 | 6.1 | 6 | 5.8
305 | 2 | Отвод | 20 | 2016 | 159 | 6 | 2.5 | - | 5.7 | 5.7 | 6 | 5.7 | 5.8
305 | 3 | Отвод | 20 | 2016 | 159 | 6 | 2.5 | - | 5.6 | 5.9 | 5.6 | 5.8 | 5.7
305 | 4 | Отвод | 20 | 2016 | 159 | 6 | 2.5 | - | 5.3 | 5.3 | - | - | -
306 | 1 | Труба | 20 | 2016 | 159 | 5 | 2.5 | 5.3 | 5.3 | 5.7 | 5.5 | 5.3 | 5.8
307 | 1 | Труба | 20 | 2016 | 159 | 5 | 2.5 | 5.2 | 5.2 | 5.6 | 5.6 | 5.2 | 5.3
308 | 1 | Отвод | 20 | 2016 | 159 | 6 | 2.5 | 5.1 | 5.7 | 5.8 | 6.1 | 5.7 | 5.9
308 | 2 | Отвод | 20 | 2016 | 159 | 6 | 2.5 | - | 5.6 | 5.6 | 5.9 | 5.7 | 5.9
308 | 3 | Отвод | 20 | 2016 | 159 | 6 | 2.5 | - | 5.6 | 5.7 | 5.8 | 5.7 | 5.6
308 | 4 | Отвод | 20 | 2016 | 159 | 6 | 2.5 | - | 5.1 | 5.1 | - | - | -
309 | 1 | Труба | 20 | 2016 | 159 | 5 | 2.5 | 5.3 | 5.3 | 5.7 | 5.6 | 5.3 | 5.7
310 | 1 | Труба | 20 | 2016 | 159 | 5 | 2.5 | 5.1 | 5.1 | 5.5 | 5.8 | 5.1 | 5.3
311 | 1 | Труба | 20 | 2016 | 159 | 5 | 2.5 | 5.3 | 5.3 | 5.5 | 5.7 | 5.3 | 5.8
312 | 1 | Труба | 20 | 2016 | 159 | 5 | 2.5 | 5.1 | 5.1 | 5.5 | 5.6 | 5.4 | 5.1
313 | 1 | Отвод | 20 | 2016 | 159 | 6 | 2.5 | 5.2 | 5.6 | 5.6 | 5.8 | 5.7 | 5.8
313 | 2 | Отвод | 20 | 2016 | 159 | 6 | 2.5 | - | 5.6 | 5.9 | 5.9 | 5.6 | 5.9
313 | 3 | Отвод | 20 | 2016 | 159 | 6 | 2.5 | - | 5.7 | 5.7 | 5.9 | 5.7 | 5.7
313 | 4 | Отвод | 20 | 2016 | 159 | 6 | 2.5 | - | 5.2 | 5.2 | - | - | -
314 | 1 | Труба | 20 | 2016 | 159 | 5 | 2.5 | 5.2 | 5.2 | 5.6 | 5.2 | 5.7 | 5.5
315 | 1 | Труба | 20 | 2016 | 159 | 5 | 2.5 | 5.1 | 5.1 | 5.3 | 5.9 | 5.1 | 5.3
316 | 1 | Задвижка | 25Л | 2016 | 150 | - | 6 | 13.3 | 14.1 | 14.3 | 14.5 | 14.1 | 14.6
316 | 2 | Задвижка | 25Л | 2016 | 150 | - | 6 | - | 13.7 | 14.4 | 13.8 | 14.3 | 13.7
316 | 3 | Задвижка | 25Л | 2016 | 150 | - | 6 | - | 14.2 | 14.5 | 14.7 | 14.2 | 14.3
316 | 4 | Задвижка | 25Л | 2016 | 150 | - | 6 | - | 13.3 | 13.3 | - | - | -
317 | 1 | Труба | 20 | 2016 | 159 | 5 | 2.5 | 5.2 | 5.2 | 5.4 | 5.6 | 5.2 | 5.3
318 | 1 | Труба | 20 | 2016 | 159 | 5 | 2.5 | 5 | 5 | 5.6 | 5 | 5.7 | 5.4
319 | 1 | Отвод | 20 | 2016 | 159 | 6 | 2.5 | 5.4 | 5.6 | 6 | 5.6 | 5.8 | 5.7
319 | 2 | Отвод | 20 | 2016 | 159 | 6 | 2.5 | - | 5.6 | 5.6 | 6.2 | 5.7 | 5.9
319 | 3 | Отвод | 20 | 2016 | 159 | 6 | 2.5 | - | 5.7 | 5.7 | 5.7 | 5.9 | 5.7
319 | 4 | Отвод | 20 | 2016 | 159 | 6 | 2.5 | - | 5.4 | 5.4 | - | - | -
320 | 1 | Труба | 20 | 2016 | 159 | 5 | 2.5 | 5.3 | 5.3 | 5.5 | 5.7 | 5.3 | 5.5
321 | 1 | Труба | 20 | 2016 | 159 | 5 | 2.5 | 5.3 | 5.3 | 5.6 | 5.4 | 5.8 | 5.3
322 | 1 | Клапан обратный | 20Л | 2016 | 150 | - | 6 | 13.3 | 13.7 | 14.8 | 13.7 | 14.5 | 15.4
322 | 2 | Клапан обратный | 20Л | 2016 | 150 | - | 6 | - | 14.9 | 15.8 | 15.3 | 14.9 | 16
322 | 3 | Клапан обратный | 20Л | 2016 | 150 | - | 6 | - | 14.9 | 15.6 | 14.9 | 15.3 | 15.8
322 | 4 | Клапан обратный | 20Л | 2016 | 150 | - | 6 | - | 13.3 | 13.3 | - | - | -
323 | 1 | Труба | 20 | 2016 | 159 | 5 | 2.5 | 5.1 | 5.1 | 5.4 | 5.7 | 5.1 | 5.2
324 | 1 | Труба | 20 | 2016 | 159 | 5 | 2.5 | 5.5 | 5.5 | 5.7 | 5.5 | 5.6 | 5.7
325 | 1 | Отвод | 20 | 2016 | 159 | 6 | 2.5 | 5.3 | 5.6 | 5.6 | 5.9 | 5.7 | 5.8
325 | 2 | Отвод | 20 | 2016 | 159 | 6 | 2.5 | - | 5.7 | 5.7 | 5.9 | 5.8 | 5.7
325 | 3 | Отвод | 20 | 2016 | 159 | 6 | 2.5 | - | 5.6 | 5.6 | 5.7 | 5.9 | 5.7
325 | 4 | Отвод | 20 | 2016 | 159 | 6 | 2.5 | - | 5.3 | 5.3 | - | - | -
326 | 1 | Труба | 20 | 2016 | 159 | 5 | 2.5 | 5.2 | 5.2 | 5.6 | 5.2 | 5.3 | 5.7
327 | 1 | Труба | 20 | 2016 | 159 | 5 | 2.5 | 5.1 | 5.1 | 5.4 | 5.1 | 5.6 | 5.6
328 | 1 | Труба | 20 | 2016 | 159 | 5 | 2.5 | 5.1 | 5.1 | 5.2 | 5.6 | 5.1 | 5.8
329 | 1 | Труба | 20 | 2016 | 159 | 5 | 2.5 | 5.3 | 5.3 | 5.4 | 5.7 | 5.3 | 5.5
330 | 1 | Труба | 20 | 2023 | 159 | 5 | 2.5 | Ремонт 2023 г.
331 | 1 | Труба | 20 | 2023 | 159 | 5 | 2.5
332 | 1 | Фланец | 20 | 2016 | 80 | - | 2 | 9.9 | 9.9 | 10.6 | 9.9 | 10.4 | 10.7
333 | 1 | Фланец | 20 | 2016 | 50 | - | 1.5 | 8.9 | 8.9 | 8.9 | 9.5 | 9.4 | 9.2
334 | 1 | Задвижка | 25Л | 2016 | 50 | - | 4 | 8.7 | 9.4 | 9.7 | 9.9 | 9.4 | 9.6
334 | 2 | Задвижка | 25Л | 2016 | 50 | - | 4 | - | 9.3 | 9.3 | 9.6 | 9.8 | 9.5
334 | 3 | Задвижка | 25Л | 2016 | 50 | - | 4 | - | 9.3 | 9.7 | 9.3 | 9.6 | 9.7
334 | 4 | Задвижка | 25Л | 2016 | 50 | - | 4 | - | 8.7 | 8.7 | - | - | -
335 | 1 | Труба | 20 | 2016 | 159 | 5 | 2.5 | 5.2 | 5.2 | 5.4 | 5.5 | 5.8 | 5.2
336 | 1 | Труба | 20 | 2016 | 159 | 5 | 2.5 | 5.4 | 5.4 | 5.5 | 5.8 | 6 | 5.4
337 | 1 | Труба | 20 | 2023 | 159 | 5 | 2.5 | Ремонт 2023 г.
338 | 1 | Труба | 20 | 2023 | 159 | 5 | 2.5
339 | 1 | Фланец | 20 | 2016 | 150 | - | 2.5 | 13.8 | 13.8 | 14.3 | 13.8 | 14.5 | 14.1
340 | 1 | Труба | 20 | 2016 | 32 | 4 | 1.5 | 3.1 | 3.1 | 3.1 | 3.2 | 3.1 | 3.3
341 | 1 | Фланец | 20 | 2014 | 100 | - | 2 | 11.7 | 11.7 | 11.7 | 12.1 | 12.3 | 11.9
342 | 1 | Фланец | 20 | 2014 | 150 | - | 6 | 12.6 | 12.6 | 12.6 | 12.9 | 13.1 | 12.8
Примечание: Расположение зон контроля толщин стенок элементов трубопровода приведено на схеме контроля.
Вывод: Значения фактической толщины стенок превышают отбраковочные значения.
Данные о приборах:
Наименование прибора | [6 empty] | Заводской № |  |  |  | Срок действия свидетельства о поверке
Толщиномер ультразвуковой А 1208 | [6 empty] | 4162668 |  |  |  | до 03.04.2024
Контроль выполнил(и):
Квалификация исполнителя | [6 empty] | № квалификационного удостоверения исполнителя / срок действия |  |  | Подпись исполнителя |  | Ф.И.О. исполнителя
Специалист НК II уровня квалификации | [6 empty] | уд. №0013-7877-2023 до 01.2026 |  |  |  |  | Семёнов М.В.
Генеральный директор | [11 empty] | Волгин Д.С.

## ПВК
Акт №340/1873/КНПЗ/23-ПВК
капиллярного контроля конструктивных элементов трубопровода
Наименование организации проводившей контроль |  |  | ООО «ОРГЭНЕРГОНЕФТЬ» |  |  | Предприятие-владелец |  | АО «КНПЗ»
Дата проведения контроля |  |  | 2023-04-10 |  |  | Технологическая установка (участок) |  | Цех №3, установка каталитического крекинга FCC
Номер трубопровода |  |  | 19
Наименование трубопровода |  |  | Нестабильный бензин от насосов 401-N11/A,B до 401-K01 линии 2307, 2308
Сведения о проведении контроля
Контроль проведен в соответствии с требованиями ГОСТ 18442-80 "Контроль неразрушающий. Капиллярные методы. Общие требования", РДИ 38.18.019-95 "Инструкция по капиллярному контролю деталей технологического оборудования, сварных соединений и наплавок", РД 13-06-2006 "Методические рекомендации о порядке проведения капиллярного контроля технических устройств и сооружений, применяемых и эксплуатируемых на опасных производственных объектах" на участках, определенных по результатам визуально-измерительного контроля и анализа технической документации.
Результаты контроля
№ п/п | Зона контроля на схеме | Тип контролируемой поверхности |  |  | Результаты контроля (Характеристика выявленных дефектов, мм) |  |  | Оценка качества | Примечания
1 | П1 | Угловое сварное соединение |  |  | Дефектов не обнаружено |  |  | годен | -
2 | П2 | Угловое сварное соединение |  |  | Дефектов не обнаружено |  |  | годен | -
Примечание: Расположение зон капиллярного контроля приведено на схеме контроля.
Расположение зон капиллярного контроля приведено на схеме контроля.
Выводы
Дефектов в зонах контроля не обнаружено.
Данные о приборах / преобразователях:
Наименование прибора (оборудования) | [8 empty] | Срок годности материалов по сертификату
Аэрозольный комплект Sherwin | [5 empty] | Пенетрант PL200100991 |  |  | до 05.2025
[6 empty] | Очиститель PL210100925 |  |  | до 03.2025
[6 empty] | Проявитель PL210200818-1 |  |  | до 06.2025
Контроль выполнил(и):
Уровень квалификации исполнителя |  |  |  | № квалификационного удостоверения исполнителя / срок действия |  |  | Подпись |  | Ф.И.О. исполнителя
Специалист НК II уровня квалификации |  |  |  | уд. №0039-20612 до 05.2024 |  |  |  |  | Хлебодаров С.А.
Генеральный директор | [8 empty] | Волгин Д.С.

## УЗК
Акт №340/1873/КНПЗ/23-УЗК
ультразвукового контроля конструктивных элементов трубопровода
Наименование организации проводившей контроль |  |  | ООО «ОРГЭНЕРГОНЕФТЬ» |  |  |  |  | Предприятие-владелец |  |  | АО «КНПЗ»
Дата проведения контроля |  |  | 2023-04-10 |  |  |  |  | Технологическая установка (участок) |  |  | Цех №3, установка каталитического крекинга FCC
Номер трубопровода |  |  | 19
Наименование трубопровода |  |  | Нестабильный бензин от насосов 401-N11/A,B до 401-K01 линии 2307, 2308
Сведения о проведении контроля:
Контроль проведен в соответствии с требованиями Федеральные нормы и правила в области промышленной безопасности «Правила безопасной эксплуатации технологических трубопроводов», ГОСТ Р 55724-2013 "Контроль неразрушающий. Соединения сварные. Методы ультразвуковые", РДИ 38.18.016-94.
Результаты контроля:
№ п/п | Зона контроля на схеме | Толщина стыкуемых элементов, мм | Материальное исполнение | °Угол ввода ультразвукового луча, º |  | Рабочая частота, МГц | Предельная чувствительность, мм² |  | Результаты контроля (Характеристика выявленных дефектов, мм) |  |  | Оценка качества |  | Примечания
1 | УЗК1 | 6 | 20 | 70 |  | 5 | 0.9 |  | Дефектов не обнаружено |  |  | годен |  | -
2 | УЗК2 | 6 | 20 | 70 |  | 5 | 0.9 |  | Дефектов не обнаружено |  |  | годен |  | -
Примечание: Расположение зон ультразвукового контроля приведено на схеме контроля.
Вывод: Контрольные сварные соединения удовлетворяет требованиям РДИ 38.18.016-94.
Данные о приборах:
Наименование прибора | [7 empty] | Заводской номер прибора |  |  |  |  | Срок действия свидетельства о поверке
Дефектоскопы ультразвуковые А1214 EXPERT | [7 empty] | 205245 |  |  |  |  | до 09.11.2023
Контроль выполнил(и):
Уровень квалификации исполнителя |  |  |  |  | № квалификационного удостоверения исполнителя / срок действия |  |  |  |  | Подпись | 4 |  | Ф.И.О. исполнителя
Специалист НК II уровня квалификации |  |  |  |  | уд. №0013-7877-2023 до 01.2026 | [7 empty] | Семёнов М.В.
Генеральный директор | [12 empty] | Волгин Д.С.

## НВ (hidden)
Акт № 001-2023-009/1873-НВ
замеров твердости конструктивных элементов трубопровода
Наименование организации проводившей контроль | ООО «ОРГЭНЕРГОНЕФТЬ» |  |  | Дата проведения контроля |  |  | 2023-04-10
Предприятие владелец | АО «КНПЗ»
Технологическая установка (участок) | Цех №3, установка каталитического крекинга FCC
Номер трубопровода / Рег. № | 19 | #REF!
Наименование трубопровода | Нестабильный бензин от насосов 401-N11/A,B до 401-K01 линии 2307, 2308
Сведения о проведении контроля:
Оценка механических свойств металла проводилась в соответствии с ГОСТ 22761-77, ГОСТ 32569-2013 .Замеры механических свойств металла проводились на наружной поверхности, в местах неразрушающего контроля сварных соединений. На каждом из контролируемых участков проводилось от 5 до 10 замеров. В таблице 1 приведены их средние значения.
Таблица 1 (Результаты замеров).
№ зоны замера* | Наименование элемента | Материальное исполнение | Нормативная документация на механические свойства материала |  |  | Фактическая твердость НВ |  | Нормативная твердость НВ
ТВ1 | ОМ | 08Х18Н10Т | ГОСТ 5632 |  |  | 164 |  | 150÷180
| ЗТВ | 08Х18Н10Т | ГОСТ 5632 |  |  | 188 |  | ≤200
| СШ | - | - |  |  | 192 |  | ≤200
ТВ2 | ОМ | 08Х18Н10Т | ГОСТ 5632 |  |  | 167 |  | 150÷180
| ЗТВ | 08Х18Н10Т | ГОСТ 5632 |  |  | 187 |  | ≤200
| СШ | - | - |  |  | 194 |  | ≤200
| ЗТВ | 08Х18Н10Т | ГОСТ 5632 |  |  | 189 |  | ≤200
| ОМ | 08Х18Н10Т | ГОСТ 5632 |  |  | 166 |  | 150÷180
ТВ3 | ОМ | 08Х18Н10Т | ГОСТ 5632 |  |  | 163 |  | 150÷180
| ЗТВ | 08Х18Н10Т | ГОСТ 5632 |  |  | 190 |  | ≤200
| СШ | - | - |  |  | 188 |  | ≤200
ТВ4 | ОМ | 08Х18Н10Т | ГОСТ 5632 |  |  | 160 |  | 150÷180
| ЗТВ | 08Х18Н10Т | ГОСТ 5632 |  |  | 189 |  | ≤200
| СШ | - | - |  |  | 194 |  | ≤200
| ЗТВ | 08Х18Н10Т | ГОСТ 5632 |  |  | 190 |  | ≤200
| ОМ | 08Х18Н10Т | ГОСТ 5632 |  |  | 164 |  | 150÷180
ТВ5 | ОМ | 08Х18Н10Т | ГОСТ 5632 |  |  | 164 |  | 150÷180
| ЗТВ | 08Х18Н10Т | ГОСТ 5632 |  |  | 193 |  | ≤200
| СШ | - | - |  |  | 193 |  | ≤200
| ЗТВ | 08Х18Н10Т | ГОСТ 5632 |  |  | 190 |  | ≤200
| ОМ | 08Х18Н10Т | ГОСТ 5632 |  |  | 164 |  | 150÷180
ТВ6 | ОМ | 08Х18Н10Т | ГОСТ 5632 |  |  | 167 |  | 150÷180
| ЗТВ | 08Х18Н10Т | ГОСТ 5632 |  |  | 188 |  | ≤200
| СШ | - | - |  |  | 193 |  | ≤200
| ЗТВ | 08Х18Н10Т | ГОСТ 5632 |  |  | 194 |  | ≤200
| ОМ | 08Х18Н10Т | ГОСТ 5632 |  |  | 167 |  | 150÷180
ТВ7 | ОМ | 08Х18Н10Т | ГОСТ 5632 |  |  | 168 |  | 150÷180
| ЗТВ | 08Х18Н10Т | ГОСТ 5632 |  |  | 194 |  | ≤200
| СШ | - | - |  |  | 189 |  | ≤200
| ЗТВ | 08Х18Н10Т | ГОСТ 5632 |  |  | 194 |  | ≤200
| ОМ | 08Х18Н10Т | ГОСТ 5632 |  |  | 163 |  | 150÷180
ТВ8 | ОМ | 08Х18Н10Т | ГОСТ 5632 |  |  | 168 |  | 150÷180
| ЗТВ | 08Х18Н10Т | ГОСТ 5632 |  |  | 193 |  | ≤200
| СШ | - | - |  |  | 189 |  | ≤200
| ЗТВ | 08Х18Н10Т | ГОСТ 5632 |  |  | 191 |  | ≤200
| ОМ | 08Х18Н10Т | ГОСТ 5632 |  |  | 161 |  | 150÷180
ТВ9 | ОМ | 08Х18Н10Т | ГОСТ 5632 |  |  | 164 |  | 150÷180
| ЗТВ | 08Х18Н10Т | ГОСТ 5632 |  |  | 194 |  | ≤200
| СШ | - | - |  |  | 188 |  | ≤200
ТВ10 | ОМ | 08Х18Н10Т | ГОСТ 5632 |  |  | 165 |  | 150÷180
| ЗТВ | 08Х18Н10Т | ГОСТ 5632 |  |  | 192 |  | ≤200
| СШ | - | - |  |  | 187 |  | ≤200
| ЗТВ | 08Х18Н10Т | ГОСТ 5632 |  |  | 188 |  | ≤200
| ОМ | 08Х18Н10Т | ГОСТ 5632 |  |  | 163 |  | 150÷180
ТВ11 | ОМ | 08Х18Н10Т | ГОСТ 5632 |  |  | 167 |  | 150÷180
| ЗТВ | 08Х18Н10Т | ГОСТ 5632 |  |  | 189 |  | ≤200
| СШ | - | - |  |  | 194 |  | ≤200
| ЗТВ | 08Х18Н10Т | ГОСТ 5632 |  |  | 192 |  | ≤200
| ОМ | 08Х18Н10Т | ГОСТ 5632 |  |  | 160 |  | 150÷180
ТВ12 | ОМ | 08Х18Н10Т | ГОСТ 5632 |  |  | 164 |  | 150÷180
| ЗТВ | 08Х18Н10Т | ГОСТ 5632 |  |  | 192 |  | ≤200
| СШ | - | - |  |  | 192 |  | ≤200
РК1 | ОМ | 20 | ГОСТ 1050 |  |  | 143 |  | 120÷160
| ЗТВ | 20 | ГОСТ 1050 |  |  | 162 |  | ≤180
| СШ | - | - |  |  | 166 |  | ≤180
| ЗТВ | 20 | ГОСТ 1050 |  |  | 160 |  | ≤180
| ОМ | 20 | ГОСТ 1050 |  |  | 146 |  | 120÷160
РК2 | ОМ | 20 | ГОСТ 1050 |  |  | 145 |  | 120÷160
| ЗТВ | 20 | ГОСТ 1050 |  |  | 161 |  | ≤180
| СШ | - | - |  |  | 162 |  | ≤180
| ЗТВ | 20 | ГОСТ 1050 |  |  | 165 |  | ≤180
| ОМ | 20 | ГОСТ 1050 |  |  | 148 |  | 120÷160
ТВ7 | ОМ | 12Х18Н10Т | ГОСТ 5632 |  |  | 168 |  | 150÷180
| ЗТВ | 12Х18Н10Т | ГОСТ 5632 |  |  | 189 |  | ≤200
| СШ | - | - |  |  | 192 |  | ≤200
| ЗТВ | 12Х18Н10Т | ГОСТ 5632 |  |  | 191 |  | ≤200
| ОМ | 12Х18Н10Т | ГОСТ 5632 |  |  | 162 |  | 150÷180
ТВ8 | ОМ | 12Х18Н10Т | ГОСТ 5632 |  |  | 166 |  | 150÷180
| ЗТВ | 12Х18Н10Т | ГОСТ 5632 |  |  | 188 |  | ≤200
| СШ | - | - |  |  | 193 |  | ≤200
| ЗТВ | 12Х18Н10Т | ГОСТ 5632 |  |  | 191 |  | ≤200
| ОМ | 12Х18Н10Т | ГОСТ 5632 |  |  | 167 |  | 150÷180
ТВ7 | ОМ | 12Х18Н10Т | ГОСТ 5632 |  |  | 167 |  | 150÷180
| ЗТВ | 12Х18Н10Т | ГОСТ 5632 |  |  | 191 |  | ≤200
| СШ | - | - |  |  | 195 |  | ≤200
| ЗТВ | 12Х18Н10Т | ГОСТ 5632 |  |  | 190 |  | ≤200
| ОМ | 12Х18Н10Т | ГОСТ 5632 |  |  | 162 |  | 150÷180
ТВ8 | ОМ | 12Х18Н10Т | ГОСТ 5632 |  |  | 168 |  | 150÷180
| ЗТВ | 12Х18Н10Т | ГОСТ 5632 |  |  | 188 |  | ≤200
| СШ | - | - |  |  | 190 |  | ≤200
| ЗТВ | 12Х18Н10Т | ГОСТ 5632 |  |  | 193 |  | ≤200
| ОМ | 12Х18Н10Т | ГОСТ 5632 |  |  | 162 |  | 150÷180
ТВ9 | ОМ | 12Х18Н10Т | ГОСТ 5632 |  |  | 163 |  | 150÷180
| ЗТВ | 12Х18Н10Т | ГОСТ 5632 |  |  | 192 |  | ≤200
| СШ | - | - |  |  | 195 |  | ≤200
| ЗТВ | 12Х18Н10Т | ГОСТ 5632 |  |  | 190 |  | ≤200
| ОМ | 12Х18Н10Т | ГОСТ 5632 |  |  | 164 |  | 150÷180
ТВ10 | ОМ | 12Х18Н10Т | ГОСТ 5632 |  |  | 165 |  | 150÷180
| ЗТВ | 12Х18Н10Т | ГОСТ 5632 |  |  | 189 |  | ≤200
| СШ | - | - |  |  | 185 |  | ≤200
| ЗТВ | 12Х18Н10Т | ГОСТ 5632 |  |  | 187 |  | ≤200
| ОМ | 12Х18Н10Т | ГОСТ 5632 |  |  | 165 |  | 150÷180
ТВ11 | ОМ | 12Х18Н10Т | ГОСТ 5632 |  |  | 167 |  | 150÷180
| ЗТВ | 12Х18Н10Т | ГОСТ 5632 |  |  | 189 |  | ≤200
| СШ | - | - |  |  | 186 |  | ≤200
| ЗТВ | 12Х18Н10Т | ГОСТ 5632 |  |  | 184 |  | ≤200
| ОМ | 12Х18Н10Т | ГОСТ 5632 |  |  | 163 |  | 150÷180
ТВ12 | ОМ | 12Х18Н10Т | ГОСТ 5632 |  |  | 165 |  | 150÷180
| ЗТВ | 12Х18Н10Т | ГОСТ 5632 |  |  | 192 |  | ≤200
| СШ | - | - |  |  | 190 |  | ≤200
| ЗТВ | 12Х18Н10Т | ГОСТ 5632 |  |  | 193 |  | ≤200
| ОМ | 12Х18Н10Т | ГОСТ 5632 |  |  | 164 |  | 150÷180
ТВ13 | ОМ | 12Х18Н10Т | ГОСТ 5632 |  |  | 167 |  | 150÷180
| ЗТВ | 12Х18Н10Т | ГОСТ 5632 |  |  | 188 |  | ≤200
| СШ | - | - |  |  | 190 |  | ≤200
| ЗТВ | 12Х18Н10Т | ГОСТ 5632 |  |  | 193 |  | ≤200
| ОМ | 12Х18Н10Т | ГОСТ 5632 |  |  | 162 |  | 150÷180
ТВ14 | ОМ | 12Х18Н10Т | ГОСТ 5632 |  |  | 168 |  | 150÷180
| ЗТВ | 12Х18Н10Т | ГОСТ 5632 |  |  | 188 |  | ≤200
| СШ | - | - |  |  | 190 |  | ≤200
| ЗТВ | 12Х18Н10Т | ГОСТ 5632 |  |  | 193 |  | ≤200
| ОМ | 12Х18Н10Т | ГОСТ 5632 |  |  | 162 |  | 150÷180
ТВ15 | ОМ | 12Х18Н10Т | ГОСТ 5632 |  |  | 164 |  | 150÷180
| ЗТВ | 12Х18Н10Т | ГОСТ 5632 |  |  | 192 |  | ≤200
| СШ | - | - |  |  | 193 |  | ≤200
| ЗТВ | 12Х18Н10Т | ГОСТ 5632 |  |  | 187 |  | ≤200
| ОМ | 12Х18Н10Т | ГОСТ 5632 |  |  | 165 |  | 150÷180
ТВ16 | ОМ | 12Х18Н10Т | ГОСТ 5632 |  |  | 164 |  | 150÷180
| ЗТВ | 12Х18Н10Т | ГОСТ 5632 |  |  | 193 |  | ≤200
| СШ | - | - |  |  | 190 |  | ≤200
| ЗТВ | 12Х18Н10Т | ГОСТ 5632 |  |  | 193 |  | ≤200
| ОМ | 12Х18Н10Т | ГОСТ 5632 |  |  | 162 |  | 150÷180
ТВ17 | ОМ | 12Х18Н10Т | ГОСТ 5632 |  |  | 168 |  | 150÷180
| ЗТВ | 12Х18Н10Т | ГОСТ 5632 |  |  | 188 |  | ≤200
| СШ | - | - |  |  | 190 |  | ≤200
| ЗТВ | 12Х18Н10Т | ГОСТ 5632 |  |  | 193 |  | ≤200
| ОМ | 12Х18Н10Т | ГОСТ 5632 |  |  | 162 |  | 150÷180
ТВ18 | ОМ | 12Х18Н10Т | ГОСТ 5632 |  |  | 167 |  | 150÷180
| ЗТВ | 12Х18Н10Т | ГОСТ 5632 |  |  | 185 |  | ≤200
| СШ | - | - |  |  | 192 |  | ≤200
| ЗТВ | 12Х18Н10Т | ГОСТ 5632 |  |  | 193 |  | ≤200
| ОМ | 12Х18Н10Т | ГОСТ 5632 |  |  | 162 |  | 150÷180
ТВ19 | ОМ | 12Х18Н10Т | ГОСТ 5632 |  |  | 167 |  | 150÷180
| ЗТВ | 12Х18Н10Т | ГОСТ 5632 |  |  | 184 |  | ≤200
| СШ | - | - |  |  | 189 |  | ≤200
| ЗТВ | 12Х18Н10Т | ГОСТ 5632 |  |  | 193 |  | ≤200
| ОМ | 12Х18Н10Т | ГОСТ 5632 |  |  | 162 |  | 150÷180
ТВ20 | ОМ | 12Х18Н10Т | ГОСТ 5632 |  |  | 165 |  | 150÷180
| ЗТВ | 12Х18Н10Т | ГОСТ 5632 |  |  | 191 |  | ≤200
| СШ | - | - |  |  | 193 |  | ≤200
| ЗТВ | 12Х18Н10Т | ГОСТ 5632 |  |  | 193 |  | ≤200
| ОМ | 12Х18Н10Т | ГОСТ 5632 |  |  | 162 |  | 150÷180
* - замер твердости проводится в зонах контроля сварных соединений методом ультразвуковой дефектоскопии и цветной дефектоскопии ПРИМЕЧАНИЕ: ОМ - Основной металл; ЗТВ - Зона термического влияния; СШ - Сварной шов.
Выводы и рекомендации:
Фактические значения твердости основного металла, зон термического влияния и металла сварных соединений на всех обследованных участках трубопровода находятся в пределах норм, предусмотренных НТД, с учетом погрешности, характерной для измерения твердости.
Данные о приборах:
Наименование прибора | Заводской номер | [5 empty] | Срок действия свидетельства о поверке
Твердомер электронный малогабаритный переносной ТЭМП-2 | 500 | [5 empty] | #N/A
Контроль выполнил(и):
Квалификация исполнителя | № квалификационного удостоверения исполнителя / срок действия |  |  |  | Подпись исполнителя |  | Ф.И.О. исполнителя |  | 1
Специалист УК II уровня квалификации | #N/A | [5 empty] | Беседин А.С.
Генеральный директор | [6 empty] | Волгин Д.С.

## ММПМ (hidden)
Акт №340/1873/КНПЗ/23-ММПМ
по результатам контроля методом магнитной памяти металла
Наименование организации проводившей контроль |  | ООО «ОРГЭНЕРГОНЕФТЬ» |  |  | Предприятие-владелец |  | АО «КНПЗ»
Дата проведения контроля |  | 2023-04-10 |  |  | Технологическая установка (участок) |  | Цех №3, установка каталитического крекинга FCC
Номер трубопровода |  | 19
Наименование трубопровода |  | Нестабильный бензин от насосов 401-N11/A,B до 401-K01 линии 2307, 2308
Сведения о проведении контроля
Контроль проведен в соответствии с требованиями ГОСТ Р ИСО 24497-2-2009, ГОСТ 16037-80.
Результаты контроля
№ п/п | Диаметр |  | Номинальная толщина | Экстремальные значения поля Нр |  | Значение Кин, А/м |  | Предельное значение Кин, А/м
|  |  |  | Нр мин, А/м | Нр макс, А/м
М1 | 159 |  | 6 | -83 | 50 | 6.65 |  | 10
М2 | 159 |  | 5 | -34 | 46 | 4 |  | 10
М3 | 18 |  | 4 | -41 | 61 | 5.1 |  | 10
М4 | 159 |  | 5 | -60 | 56 | 5.8 |  | 10
М5 | 159 |  | 5 | -59 | 80 | 6.95 |  | 10
М6 | 159 |  | 5 | -33 | 57 | 4.5 |  | 10
М7 | 159 |  | 5 | -62 | 44 | 5.3 |  | 10
М8 | 159 |  | 5 | -73 | 74 | 7.35 |  | 10
М9 | 159 |  | 5 | -53 | 79 | 6.6 |  | 10
М10 | 159 |  | 5 | -48 | 65 | 5.65 |  | 10
М11 | 159 |  | 5 | -32 | 56 | 4.4 |  | 10
М12 | 159 |  | 5 | -75 | 68 | 7.15 |  | 10
М13 | 159 |  | 5 | -42 | 76 | 5.9 |  | 10
М14 | 159 |  | 5 | -53 | 79 | 6.6 |  | 10
М15 | 159 |  | 5 | -36 | 48 | 4.2 |  | 10
М16 | 159 |  | 5 | -89 | 59 | 7.4 |  | 10
М17 | 159 |  | 5 | -33 | 42 | 3.75 |  | 10
М18 | 159 |  | 5 | -50 | 59 | 5.45 |  | 10
М19 | 159 |  | 5 | -71 | 49 | 6 |  | 10
М20 | 159 |  | 5 | -37 | 63 | 5 |  | 10
М21 | 159 |  | 5 | -51 | 57 | 5.4 |  | 10
М22 | 159 |  | 5 | -79 | 56 | 6.75 |  | 10
М23 | 159 |  | 5 | -77 | 60 | 6.85 |  | 10
М24 | 159 |  | 5 | -66 | 68 | 6.7 |  | 10
М25 | 159 |  | 5 | -34 | 51 | 4.25 |  | 10
М26 | 159 |  | 5 | -82 | 45 | 6.35 |  | 10
М27 | 159 |  | 5 | -76 | 46 | 6.1 |  | 10
М28 | 159 |  | 5 | -75 | 77 | 7.6 |  | 10
М29 | 159 |  | 5 | -36 | 67 | 5.15 |  | 10
М30 | 159 |  | 5 | -73 | 53 | 6.3 |  | 10
М31 | 159 |  | 5 | -80 | 40 | 6 |  | 10
М32 | 159 |  | 5 | -53 | 48 | 5.05 |  | 10
М33 | 159 |  | 5 | -75 | 80 | 7.75 |  | 10
Примечание: Расположение зон капиллярного контроля приведено на схеме контроля.
Расположение зон капиллярного контроля приведено на схеме контроля.
Выводы
Дефектов в зонах контроля не обнаружено.
Данные о приборах:
Наименование прибора |  |  |  |  | Заводской номер прибора |  |  | Срок действия свидетельства о поверке
Прибор магнитометрический для определения концентрации напряжений «ИКН» (мод. ИКН-1М-4) |  |  |  |  | М-4-277 |  |  | до 14.07.2023
Контроль выполнил(и):
Уровень квалификации исполнителя |  |  |  | № квалификационного удостоверения исполнителя / срок действия |  | Подпись |  | Ф.И.О. исполнителя
Специалист НК II уровня квалификации |  |  |  | уд. №0048-4264 до 08.2025 |  |  |  | Клюшников А.Ю.
Генеральный директор | [7 empty] | Волгин Д.С.

## Приборы ЛНК (hidden)
УЗТ |  |  | УЗК |  |  | НВ |  |  | АЭ |  |  | АЭ
Наименование прибора | Серийный номер | Поверен до | Наименование прибора | Серийный номер | Поверен до | Наименование прибора | Серийный номер | Поверен до | Наименование прибора | Серийный номер | Поверен до | Наименование прибора | Серийный номер | Поверен до
Толщиномер ультразвуковой А1208 | 4162934 | до 20.04.2023 | Дефектоскопы ультразвуковые А1214 EXPERT | 205245 | до 09.11.2023 | Твердомер электронный малогабаритный переносной ТЭМП-4 | 400325 | до 09.11.2023 | Системы акустико-эмиссионные DiSP мод. DISP 16 | 292236421232 | до 09.11.2023 | Системы акустико-эмиссионные DiSP мод. DISP 16 | 292236421232 | до 09.11.2023
Толщиномер ультразвуковой А1208 | 4162668 | до 03.04.2024
Толщиномер ультразвуковой А1208 | 4162669 | до 20.04.2023
Толщиномер ультразвуковой А1208 | 4162670 | до 20.04.2023
ВИК |  |  | ПВК |  |  | ММПМ
1.Наименование прибора | 2.Серийный номер | 3.Поверен до | Наименование прибора | Серийный номер | Поверен до | Наименование прибора | Серийный номер | Поверен до
| 322 |  | Пенетрант PL200100991 |  | до 05.2025 | Прибор магнитометрический для определения концентрации напряжений «ИКН» (мод. ИКН-1М-4) | М-4-277 | до 14.07.2023
| 398 |  | Очиститель PL210100925 |  | до 03.2025
Комплект для визуально-измерительного контроля | 052 | до 09.11.2023 | Проявитель PL210200818-1 |  | до 06.2025
| 286 |  | Контрольный образец для капиллярной дефектоскопии | 6087 | до 09.11.2024
|  |  | Контрольный образец для капиллярной дефектоскопии | 6093 | до 09.11.2024

## Специалисты (hidden)
ВИК |  | УК |  | ПВК |  | АЭ
Специалист | № удост./Действительно до | Специалист | № удост./Действительно до | Специалист | № удост./Действительно до | Специалист | № удост./Действительно до
Баринов А.Е. | уд. №0013-7876-2023 до 01.2026 | Баринов А.Е. | уд. №0013-7876-2023 до 01.2026 | Плешаков А.В. | уд. №0013-8066-2023 до 03.2026 | Зубенко А.В. | уд. №0039-21977 до 09.2024
Зубенко А.В. | уд. №0013-7971-2023 до 02.2026 | Клюшников А.Ю. | уд. №0045-04-4646 до 11.2023 | Хлебодаров С.А. | уд. №0039-20612 до 05.2024
Клюшников А.Ю. | уд. №0045-04-4646 до 11.2023 | Плешаков А.В. | уд. №0013-8066-2023 до 03.2026
Плешаков А.В. | уд. №0013-8066-2023 до 03.2026 | Семёнов М.В. | уд. №0013-7877-2023 до 01.2026
Семёнов М.В. | уд. №0013-7877-2023 до 01.2026 | Фирстов А.А. | уд. №0013-8067-2023 до 03.2026
Струсевич Д.А. | уд. №0057-3397 до 03.2026 | Хлебодаров С.А. | уд. №0039-20612 до 05.2024
Фирстов А.А. | уд. №0013-8067-2023 до 03.2026
Хлебодаров С.А. | уд. №0013-7992-2023 до 02.2026
ММПМ
[6 empty] | Специалист | № удост./Действительно до
[6 empty] | Клюшников А.Ю. | уд. №0048-4264 до 08.2025
ТВ
[6 empty] | Специалист | № удост./Действительно до
[6 empty] | Зубенко А.В. | уд. №НОАП-0055-1281 до 01.2025
[6 empty] | Клюшников А.Ю. | уд. №НОАП-0055-1526 до 05.2025